## HOJA 1
MACROPROCESO: ADMINISTRATIVO
PROCESO: GESTIÓN DE LABORATORIOS
PROCEDIMIENTO: EMISION DE RESULTADOS
INFORME DE EMISION DE RESULTADOS SERVICIOS DE EXTENSION
Código: A-GL-E01-F03 |  | Versión: 03 |  |  |  | Página 1 de 2
INSTITUTO DE RECURSOS MINEROS Y ENERGETICOS
FACULTAD SECCIONAL SOGAMOSO
LABORATORIO DE SUELOS Y ROCAS
ENSAYO: LÍMITES DE CONSISTENCIA.
DATOS DEL CLIENTE: CORPOCHIVOR | [6 empty] | Consecutivo:
NOMBRE: | [5 empty] | EMPRESA: | NIT:
DIRECCION: |  |  |  |  | CÉDULA:
TELÉFONO: |  |  |  | Fax: |  | E-mail:
PROYECTO: ESTUDIO DE AMENAZA Y VULNERABILIDAD - SECTOR LA BATEA, QUEBRADA TENGUA VEREDA SOCHAQUIRA BAJA -MUNICIPIO DE GUAYATA - DEPARTAMENTO DE BOYACA | [7 empty] | FECHA: SEPTIEMBRE DE 2013
| DETERMINACIÓN DEL LÍMITE LÍQUIDO. |  |  |  |  | CLASIFICACIÓN U.S.C.S: |  | ML
| ENSAYO No |  | 1 | 2 | 3 | COORDENADAS: |  | N 1,062,557
| Número de Golpes |  | 34 | 24 | 12 |  |  | E 1,038,840
| Peso suelo húmedo + recipiente (gr) |  | 38.7 | 48.1 | 46
| Peso suelo seco + recipiente (gr) |  | 32.4 | 39.2 | 36.9 |  | MUESTRA: | S1M2
| Peso Recipiente (gr) |  | 7.8 | 8.7 | 7.7 |  | PROFUNDIDAD(m): |  | 1.65
| Peso de Agua (gr) |  | 6.3 | 8.9 | 9.1
| Peso suelo seco (gr) |  | 24.6 | 30.5 | 29.2
| Contenido de Humedad % |  | 25.61% | 29.18% | 31.16%
[7 empty] | Límite Líquido: |  | 28.65%
[7 empty] | Límite Plástico: |  | 26.23%
[7 empty] | Índ, de Plasticidad: |  | 2.422%
DETERMINACIÓN DEL LÍMITE PLÁSTICO.
| ENSAYO No |  | 1
| Peso suelo húmedo + recipiente (gr) |  | 15.5
| Peso suelo seco + recipiente (gr) |  | 13.9
| Peso Recipiente (gr) |  | 7.8
| Peso de Agua (gr) |  | 1.6
| Peso suelo seco (gr) |  | 6.1
| Contenido de Humedad % |  | 26.23%
OBSERVACIONES: __________________________________________________________________
______________________________________ | [5 empty] | _____________________________________________
Realizó: Coordinador de Laboratorio | [5 empty] | Vo. Bo. Directora IRME
Nombre: Rafael Pérez Espitia | [5 empty] | Nombre: María del Carmen Fuentes
Calle 4 Sur No. 15- 133, Tels: 7723537/18 – 7705450 – 7707721, Exts: 2634 – 2635, Email: irme@uptc.edu.co
MACROPROCESO: ADMINISTRATIVO
PROCESO: GESTIÓN DE LABORATORIOS
PROCEDIMIENTO: EMISION DE RESULTADOS
INFORME DE EMISION DE RESULTADOS SERVICIOS DE EXTENSION
Código: A-GL-E01-F03 |  | Versión: 03 |  |  |  | Página 1 de 2
INSTITUTO DE RECURSOS MINEROS Y ENERGETICOS
FACULTAD SECCIONAL SOGAMOSO
LABORATORIO DE SUELOS Y ROCAS
ENSAYO: LÍMITES DE CONSISTENCIA.
DATOS DEL CLIENTE: CORPOCHIVOR | [6 empty] | Consecutivo:
NOMBRE: | [5 empty] | EMPRESA: | NIT:
DIRECCION: |  |  |  |  | CÉDULA:
TELÉFONO: |  |  |  | Fax: |  | E-mail:
PROYECTO: ESTUDIO DE AMENAZA Y VULNERABILIDAD - SECTOR LA BATEA, QUEBRADA TENGUA VEREDA SOCHAQUIRA BAJA -MUNICIPIO DE GUAYATA - DEPARTAMENTO DE BOYACA | [7 empty] | FECHA: SEPTIEMBRE DE 2013
| DETERMINACIÓN DEL LÍMITE LÍQUIDO. |  |  |  |  | CLASIFICACIÓN U.S.C.S: |  | ML
| ENSAYO No |  | 1 | 2 | 3 | COORDENADAS: |  | N 1,062,557
| Número de Golpes |  | 35 | 25 | 18 |  |  | E 1,038,840
| Peso suelo húmedo + recipiente (gr) |  | 27.1 | 26 | 24.1
| Peso suelo seco + recipiente (gr) |  | 24.8 | 22.5 | 20 |  | MUESTRA: | S1M3
| Peso Recipiente (gr) |  | 8.6 | 8.2 | 5.5 |  | PROFUNDIDAD(m): |  | 2.65
| Peso de Agua (gr) |  | 2.3 | 3.5 | 4.1
| Peso suelo seco (gr) |  | 16.2 | 14.3 | 14.5
| Contenido de Humedad % |  | 14.2% | 24.48% | 28.28%
[7 empty] | Límite Líquido: |  | 22.32%
[7 empty] | Límite Plástico: |  | 19.48%
[7 empty] | Índ, de Plasticidad: |  | 2.836%
DETERMINACIÓN DEL LÍMITE PLÁSTICO.
| ENSAYO No |  | 1
| Peso suelo húmedo + recipiente (gr) |  | 14.4
| Peso suelo seco + recipiente (gr) |  | 12.9
| Peso Recipiente (gr) |  | 5.2
| Peso de Agua (gr) |  | 1.5
| Peso suelo seco (gr) |  | 7.7
| Contenido de Humedad % |  | 19.48%
OBSERVACIONES: __________________________________________________________________
______________________________________ | [5 empty] | _____________________________________________
Realizó: Coordinador de Laboratorio | [5 empty] | Vo. Bo. Directora IRME
Nombre: Rafael Pérez Espitia | [5 empty] | Nombre: María del Carmen Fuentes
Calle 4 Sur No. 15- 133, Tels: 7723537/18 – 7705450 – 7707721, Exts: 2634 – 2635, Email: irme@uptc.edu.co
MACROPROCESO: ADMINISTRATIVO
PROCESO: GESTIÓN DE LABORATORIOS
PROCEDIMIENTO: EMISION DE RESULTADOS
INFORME DE EMISION DE RESULTADOS SERVICIOS DE EXTENSION
Código: A-GL-E01-F03 |  | Versión: 03 |  |  |  | Página 1 de 2
INSTITUTO DE RECURSOS MINEROS Y ENERGETICOS
FACULTAD SECCIONAL SOGAMOSO
LABORATORIO DE SUELOS Y ROCAS
ENSAYO: LÍMITES DE CONSISTENCIA.
DATOS DEL CLIENTE: CORPOCHIVOR | [6 empty] | Consecutivo:
NOMBRE: | [5 empty] | EMPRESA: | NIT:
DIRECCION: |  |  |  |  | CÉDULA:
TELÉFONO: |  |  |  | Fax: |  | E-mail:
PROYECTO: ESTUDIO DE AMENAZA Y VULNERABILIDAD - SECTOR LA BATEA, QUEBRADA TENGUA VEREDA SOCHAQUIRA BAJA -MUNICIPIO DE GUAYATA - DEPARTAMENTO DE BOYACA | [7 empty] | FECHA: SEPTIEMBRE DE 2013
| DETERMINACIÓN DEL LÍMITE LÍQUIDO. |  |  |  |  | CLASIFICACIÓN U.S.C.S: |  | ML
| ENSAYO No |  | 1 | 2 | 3 | COORDENADAS: |  | N 1,062,557
| Número de Golpes |  | 39 | 25 | 13 |  |  | E 1,038,840
| Peso suelo húmedo + recipiente (gr) |  | 40.1 | 45.4 | 43.3
| Peso suelo seco + recipiente (gr) |  | 32.9 | 36 | 33.3 |  | MUESTRA: | S1M4
| Peso Recipiente (gr) |  | 9.1 | 9.5 | 8 |  | PROFUNDIDAD(m): |  | 3.65
| Peso de Agua (gr) |  | 7.2 | 9.4 | 10
| Peso suelo seco (gr) |  | 23.8 | 26.5 | 25.3
| Contenido de Humedad % |  | 30.25% | 35.47% | 39.53%
[7 empty] | Límite Líquido: |  | 35.08%
[7 empty] | Límite Plástico: |  | 26.51%
[7 empty] | Índ, de Plasticidad: |  | 8.577%
DETERMINACIÓN DEL LÍMITE PLÁSTICO.
| ENSAYO No |  | 1
| Peso suelo húmedo + recipiente (gr) |  | 21.6
| Peso suelo seco + recipiente (gr) |  | 19.4
| Peso Recipiente (gr) |  | 11.1
| Peso de Agua (gr) |  | 2.2
| Peso suelo seco (gr) |  | 8.3
| Contenido de Humedad % |  | 26.51%
OBSERVACIONES: __________________________________________________________________
______________________________________ | [5 empty] | _____________________________________________
Realizó: Coordinador de Laboratorio | [5 empty] | Vo. Bo. Directora IRME
Nombre: Rafael Pérez Espitia | [5 empty] | Nombre: María del Carmen Fuentes
Calle 4 Sur No. 15- 133, Tels: 7723537/18 – 7705450 – 7707721, Exts: 2634 – 2635, Email: irme@uptc.edu.co
MACROPROCESO: ADMINISTRATIVO
PROCESO: GESTIÓN DE LABORATORIOS
PROCEDIMIENTO: EMISION DE RESULTADOS
INFORME DE EMISION DE RESULTADOS SERVICIOS DE EXTENSION
Código: A-GL-E01-F03 |  | Versión: 03 |  |  |  | Página 1 de 2
INSTITUTO DE RECURSOS MINEROS Y ENERGETICOS
FACULTAD SECCIONAL SOGAMOSO
LABORATORIO DE SUELOS Y ROCAS
ENSAYO: LÍMITES DE CONSISTENCIA.
DATOS DEL CLIENTE: CORPOCHIVOR | [6 empty] | Consecutivo:
NOMBRE: | [5 empty] | EMPRESA: | NIT:
DIRECCION: |  |  |  |  | CÉDULA:
TELÉFONO: |  |  |  | Fax: |  | E-mail:
PROYECTO: ESTUDIO DE AMENAZA Y VULNERABILIDAD - SECTOR LA BATEA, QUEBRADA TENGUA VEREDA SOCHAQUIRA BAJA -MUNICIPIO DE GUAYATA - DEPARTAMENTO DE BOYACA | [7 empty] | FECHA: SEPTIEMBRE DE 2013
| DETERMINACIÓN DEL LÍMITE LÍQUIDO. |  |  |  |  | CLASIFICACIÓN U.S.C.S: |  | ML
| ENSAYO No |  | 1 | 2 | 3 | COORDENADAS: |  | N 1,062,557
| Número de Golpes |  | 32 | 27 | 17 |  |  | E 1,038,840
| Peso suelo húmedo + recipiente (gr) |  | 38.8 | 39.8 | 48.7
| Peso suelo seco + recipiente (gr) |  | 33.4 | 32.4 | 38.2 |  | MUESTRA: | S1M5
| Peso Recipiente (gr) |  | 11 | 6.2 | 8.4 |  | PROFUNDIDAD(m): |  | 4.5
| Peso de Agua (gr) |  | 5.4 | 7.4 | 10.5
| Peso suelo seco (gr) |  | 22.4 | 26.2 | 29.8
| Contenido de Humedad % |  | 24.11% | 28.24% | 35.23%
[7 empty] | Límite Líquido: |  | 29.2%
[7 empty] | Límite Plástico: |  | 25%
[7 empty] | Índ, de Plasticidad: |  | 4.195%
DETERMINACIÓN DEL LÍMITE PLÁSTICO.
| ENSAYO No |  | 1
| Peso suelo húmedo + recipiente (gr) |  | 14.8
| Peso suelo seco + recipiente (gr) |  | 13.6
| Peso Recipiente (gr) |  | 8.8
| Peso de Agua (gr) |  | 1.2
| Peso suelo seco (gr) |  | 4.8
| Contenido de Humedad % |  | 25%
OBSERVACIONES: __________________________________________________________________
______________________________________ | [5 empty] | _____________________________________________
Realizó: Coordinador de Laboratorio | [5 empty] | Vo. Bo. Directora IRME
Nombre: Rafael Pérez Espitia | [5 empty] | Nombre: María del Carmen Fuentes
Calle 4 Sur No. 15- 133, Tels: 7723537/18 – 7705450 – 7707721, Exts: 2634 – 2635, Email: irme@uptc.edu.co
MACROPROCESO: ADMINISTRATIVO
PROCESO: GESTIÓN DE LABORATORIOS
PROCEDIMIENTO: EMISION DE RESULTADOS
INFORME DE EMISION DE RESULTADOS SERVICIOS DE EXTENSION
Código: A-GL-E01-F03 |  | Versión: 03 |  |  |  | Página 1 de 2
INSTITUTO DE RECURSOS MINEROS Y ENERGETICOS
FACULTAD SECCIONAL SOGAMOSO
LABORATORIO DE SUELOS Y ROCAS
ENSAYO: LÍMITES DE CONSISTENCIA.
DATOS DEL CLIENTE: CORPOCHIVOR | [6 empty] | Consecutivo:
NOMBRE: | [5 empty] | EMPRESA: | NIT:
DIRECCION: |  |  |  |  | CÉDULA:
TELÉFONO: |  |  |  | Fax: |  | E-mail:
PROYECTO: ESTUDIO DE AMENAZA Y VULNERABILIDAD - SECTOR LA BATEA, QUEBRADA TENGUA VEREDA SOCHAQUIRA BAJA -MUNICIPIO DE GUAYATA - DEPARTAMENTO DE BOYACA | [7 empty] | FECHA: SEPTIEMBRE DE 2013
| DETERMINACIÓN DEL LÍMITE LÍQUIDO. |  |  |  |  | CLASIFICACIÓN U.S.C.S: |  | ML
| ENSAYO No |  | 1 | 2 | 3 | COORDENADAS: |  | N 1,062,557
| Número de Golpes |  | 36 | 25 | 16 |  |  | E 1,038,840
| Peso suelo húmedo + recipiente (gr) |  | 20.9 | 27.6 | 36.5
| Peso suelo seco + recipiente (gr) |  | 19.2 | 23.5 | 30.1 |  | MUESTRA: | S1M6
| Peso Recipiente (gr) |  | 8.7 | 8.5 | 10.5 |  | PROFUNDIDAD(m): |  | 5.7
| Peso de Agua (gr) |  | 1.7 | 4.1 | 6.4
| Peso suelo seco (gr) |  | 10.5 | 15 | 19.6
| Contenido de Humedad % |  | 16.19% | 27.33% | 32.65%
[7 empty] | Límite Líquido: |  | 25.39%
[7 empty] | Límite Plástico: |  | 23.33%
[7 empty] | Índ, de Plasticidad: |  | 2.059%
DETERMINACIÓN DEL LÍMITE PLÁSTICO.
| ENSAYO No |  | 1
| Peso suelo húmedo + recipiente (gr) |  | 16.1
| Peso suelo seco + recipiente (gr) |  | 14.7
| Peso Recipiente (gr) |  | 8.7
| Peso de Agua (gr) |  | 1.4
| Peso suelo seco (gr) |  | 6
| Contenido de Humedad % |  | 23.33%
OBSERVACIONES: __________________________________________________________________
______________________________________ | [5 empty] | _____________________________________________
Realizó: Coordinador de Laboratorio | [5 empty] | Vo. Bo. Directora IRME
Nombre: Rafael Pérez Espitia | [5 empty] | Nombre: María del Carmen Fuentes
Calle 4 Sur No. 15- 133, Tels: 7723537/18 – 7705450 – 7707721, Exts: 2634 – 2635, Email: irme@uptc.edu.co
MACROPROCESO: ADMINISTRATIVO
PROCESO: GESTIÓN DE LABORATORIOS
PROCEDIMIENTO: EMISION DE RESULTADOS
INFORME DE EMISION DE RESULTADOS SERVICIOS DE EXTENSION
Código: A-GL-E01-F03 |  | Versión: 03 |  |  |  | Página 1 de 2
INSTITUTO DE RECURSOS MINEROS Y ENERGETICOS
FACULTAD SECCIONAL SOGAMOSO
LABORATORIO DE SUELOS Y ROCAS
ENSAYO: LÍMITES DE CONSISTENCIA.
DATOS DEL CLIENTE: CORPOCHIVOR | [6 empty] | Consecutivo:
NOMBRE: | [5 empty] | EMPRESA: | NIT:
DIRECCION: |  |  |  |  | CÉDULA:
TELÉFONO: |  |  |  | Fax: |  | E-mail:
PROYECTO: ESTUDIO DE AMENAZA Y VULNERABILIDAD - SECTOR LA BATEA, QUEBRADA TENGUA VEREDA SOCHAQUIRA BAJA -MUNICIPIO DE GUAYATA - DEPARTAMENTO DE BOYACA | [7 empty] | FECHA: SEPTIEMBRE DE 2013
| DETERMINACIÓN DEL LÍMITE LÍQUIDO. |  |  |  |  | CLASIFICACIÓN U.S.C.S: |  | ML
| ENSAYO No |  | 1 | 2 | 3 | COORDENADAS: |  | N 1,062,557
| Número de Golpes |  | 36 | 25 | 15 |  |  | E 1,038,840
| Peso suelo húmedo + recipiente (gr) |  | 26.5 | 24.3 | 35
| Peso suelo seco + recipiente (gr) |  | 23.5 | 21.3 | 29 |  | MUESTRA: | S1M7
| Peso Recipiente (gr) |  | 7.4 | 7.6 | 7.6 |  | PROFUNDIDAD(m): |  | 7.654
| Peso de Agua (gr) |  | 3 | 3 | 6
| Peso suelo seco (gr) |  | 16.1 | 13.7 | 21.4
| Contenido de Humedad % |  | 18.63% | 21.9% | 28.04%
[7 empty] | Límite Líquido: |  | 22.86%
[7 empty] | Límite Plástico: |  | 19.32%
[7 empty] | Índ, de Plasticidad: |  | 3.538%
DETERMINACIÓN DEL LÍMITE PLÁSTICO.
| ENSAYO No |  | 1
| Peso suelo húmedo + recipiente (gr) |  | 23.2
| Peso suelo seco + recipiente (gr) |  | 21.5
| Peso Recipiente (gr) |  | 12.7
| Peso de Agua (gr) |  | 1.7
| Peso suelo seco (gr) |  | 8.8
| Contenido de Humedad % |  | 19.32%
OBSERVACIONES: __________________________________________________________________
______________________________________ | [5 empty] | _____________________________________________
Realizó: Coordinador de Laboratorio | [5 empty] | Vo. Bo. Directora IRME
Nombre: Rafael Pérez Espitia | [5 empty] | Nombre: María del Carmen Fuentes
Calle 4 Sur No. 15- 133, Tels: 7723537/18 – 7705450 – 7707721, Exts: 2634 – 2635, Email: irme@uptc.edu.co
MACROPROCESO: ADMINISTRATIVO
PROCESO: GESTIÓN DE LABORATORIOS
PROCEDIMIENTO: EMISION DE RESULTADOS
INFORME DE EMISION DE RESULTADOS SERVICIOS DE EXTENSION
Código: A-GL-E01-F03 |  | Versión: 03 |  |  |  | Página 1 de 2
INSTITUTO DE RECURSOS MINEROS Y ENERGETICOS
FACULTAD SECCIONAL SOGAMOSO
LABORATORIO DE SUELOS Y ROCAS
ENSAYO: LÍMITES DE CONSISTENCIA.
DATOS DEL CLIENTE: CORPOCHIVOR | [6 empty] | Consecutivo:
NOMBRE: | [5 empty] | EMPRESA: | NIT:
DIRECCION: |  |  |  |  | CÉDULA:
TELÉFONO: |  |  |  | Fax: |  | E-mail:
PROYECTO: ESTUDIO DE AMENAZA Y VULNERABILIDAD - SECTOR LA BATEA, QUEBRADA TENGUA VEREDA SOCHAQUIRA BAJA -MUNICIPIO DE GUAYATA - DEPARTAMENTO DE BOYACA | [7 empty] | FECHA: SEPTIEMBRE DE 2013
| DETERMINACIÓN DEL LÍMITE LÍQUIDO. |  |  |  |  | CLASIFICACIÓN U.S.C.S: |  | ML
| ENSAYO No |  | 1 | 2 | 3 | COORDENADAS: |  | N 1,062,609
| Número de Golpes |  | 36 | 26 | 18 |  |  | E 1,038,809
| Peso suelo húmedo + recipiente (gr) |  | 37.6 | 36 | 38.4
| Peso suelo seco + recipiente (gr) |  | 32.9 | 30.9 | 32 |  | MUESTRA: | S2M2
| Peso Recipiente (gr) |  | 8.5 | 8.3 | 8.7 |  | PROFUNDIDAD(m): |  | 2.15
| Peso de Agua (gr) |  | 4.7 | 5.1 | 6.4
| Peso suelo seco (gr) |  | 24.4 | 22.6 | 23.3
| Contenido de Humedad % |  | 19.26% | 22.57% | 27.47%
[7 empty] | Límite Líquido: |  | 23.1%
[7 empty] | Límite Plástico: |  | 20%
[7 empty] | Índ, de Plasticidad: |  | 3.099%
DETERMINACIÓN DEL LÍMITE PLÁSTICO.
| ENSAYO No |  | 1
| Peso suelo húmedo + recipiente (gr) |  | 21.5
| Peso suelo seco + recipiente (gr) |  | 20
| Peso Recipiente (gr) |  | 12.5
| Peso de Agua (gr) |  | 1.5
| Peso suelo seco (gr) |  | 7.5
| Contenido de Humedad % |  | 20%
OBSERVACIONES: __________________________________________________________________
______________________________________ | [5 empty] | _____________________________________________
Realizó: Coordinador de Laboratorio | [5 empty] | Vo. Bo. Directora IRME
Nombre: Rafael Pérez Espitia | [5 empty] | Nombre: María del Carmen Fuentes
Calle 4 Sur No. 15- 133, Tels: 7723537/18 – 7705450 – 7707721, Exts: 2634 – 2635, Email: irme@uptc.edu.co
MACROPROCESO: ADMINISTRATIVO
PROCESO: GESTIÓN DE LABORATORIOS
PROCEDIMIENTO: EMISION DE RESULTADOS
INFORME DE EMISION DE RESULTADOS SERVICIOS DE EXTENSION
Código: A-GL-E01-F03 |  | Versión: 03 |  |  |  | Página 1 de 2
INSTITUTO DE RECURSOS MINEROS Y ENERGETICOS
FACULTAD SECCIONAL SOGAMOSO
LABORATORIO DE SUELOS Y ROCAS
ENSAYO: LÍMITES DE CONSISTENCIA.
DATOS DEL CLIENTE: CORPOCHIVOR | [6 empty] | Consecutivo:
NOMBRE: | [5 empty] | EMPRESA: | NIT:
DIRECCION: |  |  |  |  | CÉDULA:
TELÉFONO: |  |  |  | Fax: |  | E-mail:
PROYECTO: ESTUDIO DE AMENAZA Y VULNERABILIDAD - SECTOR LA BATEA, QUEBRADA TENGUA VEREDA SOCHAQUIRA BAJA -MUNICIPIO DE GUAYATA - DEPARTAMENTO DE BOYACA | [7 empty] | FECHA: SEPTIEMBRE DE 2013
| DETERMINACIÓN DEL LÍMITE LÍQUIDO. |  |  |  |  | CLASIFICACIÓN U.S.C.S: |  | ML
| ENSAYO No |  | 1 | 2 | 3 | COORDENADAS: |  | N 1,062,609
| Número de Golpes |  | 38 | 28 | 17 |  |  | E 1,038,809
| Peso suelo húmedo + recipiente (gr) |  | 41.5 | 42.9 | 36.4
| Peso suelo seco + recipiente (gr) |  | 35.9 | 36.4 | 30.2 |  | MUESTRA: | S2M3
| Peso Recipiente (gr) |  | 7.6 | 7.3 | 7.2 |  | PROFUNDIDAD(m): |  | 3.45
| Peso de Agua (gr) |  | 5.6 | 6.5 | 6.2
| Peso suelo seco (gr) |  | 28.3 | 29.1 | 23
| Contenido de Humedad % |  | 19.79% | 22.34% | 26.96%
[7 empty] | Límite Líquido: |  | 23.03%
[7 empty] | Límite Plástico: |  | 19.51%
[7 empty] | Índ, de Plasticidad: |  | 3.515%
DETERMINACIÓN DEL LÍMITE PLÁSTICO.
| ENSAYO No |  | 1
| Peso suelo húmedo + recipiente (gr) |  | 22.3
| Peso suelo seco + recipiente (gr) |  | 20.7
| Peso Recipiente (gr) |  | 12.5
| Peso de Agua (gr) |  | 1.6
| Peso suelo seco (gr) |  | 8.2
| Contenido de Humedad % |  | 19.51%
OBSERVACIONES: __________________________________________________________________
______________________________________ | [5 empty] | _____________________________________________
Realizó: Coordinador de Laboratorio | [5 empty] | Vo. Bo. Directora IRME
Nombre: Rafael Pérez Espitia | [5 empty] | Nombre: María del Carmen Fuentes
Calle 4 Sur No. 15- 133, Tels: 7723537/18 – 7705450 – 7707721, Exts: 2634 – 2635, Email: irme@uptc.edu.co
MACROPROCESO: ADMINISTRATIVO
PROCESO: GESTIÓN DE LABORATORIOS
PROCEDIMIENTO: EMISION DE RESULTADOS
INFORME DE EMISION DE RESULTADOS SERVICIOS DE EXTENSION
Código: A-GL-E01-F03 |  | Versión: 03 |  |  |  | Página 1 de 2
INSTITUTO DE RECURSOS MINEROS Y ENERGETICOS
FACULTAD SECCIONAL SOGAMOSO
LABORATORIO DE SUELOS Y ROCAS
ENSAYO: LÍMITES DE CONSISTENCIA.
DATOS DEL CLIENTE: CORPOCHIVOR | [6 empty] | Consecutivo:
NOMBRE: | [5 empty] | EMPRESA: | NIT:
DIRECCION: |  |  |  |  | CÉDULA:
TELÉFONO: |  |  |  | Fax: |  | E-mail:
PROYECTO: ESTUDIO DE AMENAZA Y VULNERABILIDAD - SECTOR LA BATEA, QUEBRADA TENGUA VEREDA SOCHAQUIRA BAJA -MUNICIPIO DE GUAYATA - DEPARTAMENTO DE BOYACA | [7 empty] | FECHA: SEPTIEMBRE DE 2013
| DETERMINACIÓN DEL LÍMITE LÍQUIDO. |  |  |  |  | CLASIFICACIÓN U.S.C.S: |  | ML
| ENSAYO No |  | 1 | 2 | 3 | COORDENADAS: |  | N 1,062,609
| Número de Golpes |  | 37 | 25 | 14 |  |  | E 1,038,809
| Peso suelo húmedo + recipiente (gr) |  | 33.3 | 37.3 | 35.9
| Peso suelo seco + recipiente (gr) |  | 29 | 31.4 | 29.4 |  | MUESTRA: | S2M4
| Peso Recipiente (gr) |  | 8.6 | 7.2 | 7.4 |  | PROFUNDIDAD(m): |  | 4.5
| Peso de Agua (gr) |  | 4.3 | 5.9 | 6.5
| Peso suelo seco (gr) |  | 20.4 | 24.2 | 22
| Contenido de Humedad % |  | 21.08% | 24.38% | 29.55%
[7 empty] | Límite Líquido: |  | 25%
[7 empty] | Límite Plástico: |  | 19.15%
[7 empty] | Índ, de Plasticidad: |  | 5.852%
DETERMINACIÓN DEL LÍMITE PLÁSTICO.
| ENSAYO No |  | 1
| Peso suelo húmedo + recipiente (gr) |  | 17.8
| Peso suelo seco + recipiente (gr) |  | 16.9
| Peso Recipiente (gr) |  | 12.2
| Peso de Agua (gr) |  | 0.9
| Peso suelo seco (gr) |  | 4.7
| Contenido de Humedad % |  | 19.15%
OBSERVACIONES: __________________________________________________________________
______________________________________ | [5 empty] | _____________________________________________
Realizó: Coordinador de Laboratorio | [5 empty] | Vo. Bo. Directora IRME
Nombre: Rafael Pérez Espitia | [5 empty] | Nombre: María del Carmen Fuentes
Calle 4 Sur No. 15- 133, Tels: 7723537/18 – 7705450 – 7707721, Exts: 2634 – 2635, Email: irme@uptc.edu.co
MACROPROCESO: ADMINISTRATIVO
PROCESO: GESTIÓN DE LABORATORIOS
PROCEDIMIENTO: EMISION DE RESULTADOS
INFORME DE EMISION DE RESULTADOS SERVICIOS DE EXTENSION
Código: A-GL-E01-F03 |  | Versión: 03 |  |  |  | Página 1 de 2
INSTITUTO DE RECURSOS MINEROS Y ENERGETICOS
FACULTAD SECCIONAL SOGAMOSO
LABORATORIO DE SUELOS Y ROCAS
ENSAYO: LÍMITES DE CONSISTENCIA.
DATOS DEL CLIENTE: CORPOCHIVOR | [6 empty] | Consecutivo:
NOMBRE: | [5 empty] | EMPRESA: | NIT:
DIRECCION: |  |  |  |  | CÉDULA:
TELÉFONO: |  |  |  | Fax: |  | E-mail:
PROYECTO: ESTUDIO DE AMENAZA Y VULNERABILIDAD - SECTOR LA BATEA, QUEBRADA TENGUA VEREDA SOCHAQUIRA BAJA -MUNICIPIO DE GUAYATA - DEPARTAMENTO DE BOYACA | [7 empty] | FECHA: SEPTIEMBRE DE 2013
| DETERMINACIÓN DEL LÍMITE LÍQUIDO. |  |  |  |  | CLASIFICACIÓN U.S.C.S: |  | ML
| ENSAYO No |  | 1 | 2 | 3 | COORDENADAS: |  | N 1,062,609
| Número de Golpes |  | 36 | 24 | 14 |  |  | E 1,038,809
| Peso suelo húmedo + recipiente (gr) |  | 39.5 | 42.2 | 62.1
| Peso suelo seco + recipiente (gr) |  | 34 | 36 | 51.5 |  | MUESTRA: | S2M5
| Peso Recipiente (gr) |  | 9.1 | 10.3 | 10.8 |  | PROFUNDIDAD(m): |  | 5.7
| Peso de Agua (gr) |  | 5.5 | 6.2 | 10.6
| Peso suelo seco (gr) |  | 24.9 | 25.7 | 40.7
| Contenido de Humedad % |  | 22.09% | 24.12% | 26.04%
[7 empty] | Límite Líquido: |  | 24.09%
[7 empty] | Límite Plástico: |  | 18.42%
[7 empty] | Índ, de Plasticidad: |  | 5.665%
DETERMINACIÓN DEL LÍMITE PLÁSTICO.
| ENSAYO No |  | 1
| Peso suelo húmedo + recipiente (gr) |  | 21.1
| Peso suelo seco + recipiente (gr) |  | 19.7
| Peso Recipiente (gr) |  | 12.1
| Peso de Agua (gr) |  | 1.4
| Peso suelo seco (gr) |  | 7.6
| Contenido de Humedad % |  | 18.42%
OBSERVACIONES: __________________________________________________________________
______________________________________ | [5 empty] | _____________________________________________
Realizó: Coordinador de Laboratorio | [5 empty] | Vo. Bo. Directora IRME
Nombre: Rafael Pérez Espitia | [5 empty] | Nombre: María del Carmen Fuentes
Calle 4 Sur No. 15- 133, Tels: 7723537/18 – 7705450 – 7707721, Exts: 2634 – 2635, Email: irme@uptc.edu.co
MACROPROCESO: ADMINISTRATIVO
PROCESO: GESTIÓN DE LABORATORIOS
PROCEDIMIENTO: EMISION DE RESULTADOS
INFORME DE EMISION DE RESULTADOS SERVICIOS DE EXTENSION
Código: A-GL-E01-F03 |  | Versión: 03 |  |  |  | Página 1 de 2
INSTITUTO DE RECURSOS MINEROS Y ENERGETICOS
FACULTAD SECCIONAL SOGAMOSO
LABORATORIO DE SUELOS Y ROCAS
ENSAYO: LÍMITES DE CONSISTENCIA.
DATOS DEL CLIENTE: CORPOCHIVOR | [6 empty] | Consecutivo:
NOMBRE: | [5 empty] | EMPRESA: | NIT:
DIRECCION: |  |  |  |  | CÉDULA:
TELÉFONO: |  |  |  | Fax: |  | E-mail:
PROYECTO: ESTUDIO DE AMENAZA Y VULNERABILIDAD - SECTOR LA BATEA, QUEBRADA TENGUA VEREDA SOCHAQUIRA BAJA -MUNICIPIO DE GUAYATA - DEPARTAMENTO DE BOYACA | [7 empty] | FECHA: SEPTIEMBRE DE 2013
| DETERMINACIÓN DEL LÍMITE LÍQUIDO. |  |  |  |  | CLASIFICACIÓN U.S.C.S: |  | ML
| ENSAYO No |  | 1 | 2 | 3 | COORDENADAS: |  | N 1,062,609
| Número de Golpes |  | 35 | 25 | 13 |  |  | E 1,038,809
| Peso suelo húmedo + recipiente (gr) |  | 43.7 | 45 | 39.8
| Peso suelo seco + recipiente (gr) |  | 37.4 | 38.2 | 33.1 |  | MUESTRA: | S2M6
| Peso Recipiente (gr) |  | 7.6 | 8.2 | 9.8 |  | PROFUNDIDAD(m): |  | 6.15
| Peso de Agua (gr) |  | 6.3 | 6.8 | 6.7
| Peso suelo seco (gr) |  | 29.8 | 30 | 23.3
| Contenido de Humedad % |  | 21.14% | 22.67% | 28.76%
[7 empty] | Límite Líquido: |  | 24.19%
[7 empty] | Límite Plástico: |  | 20%
[7 empty] | Índ, de Plasticidad: |  | 4.188%
DETERMINACIÓN DEL LÍMITE PLÁSTICO.
| ENSAYO No |  | 1
| Peso suelo húmedo + recipiente (gr) |  | 20.4
| Peso suelo seco + recipiente (gr) |  | 19.1
| Peso Recipiente (gr) |  | 12.6
| Peso de Agua (gr) |  | 1.3
| Peso suelo seco (gr) |  | 6.5
| Contenido de Humedad % |  | 20%
OBSERVACIONES: __________________________________________________________________
______________________________________ | [5 empty] | _____________________________________________
Realizó: Coordinador de Laboratorio | [5 empty] | Vo. Bo. Directora IRME
Nombre: Rafael Pérez Espitia | [5 empty] | Nombre: María del Carmen Fuentes
Calle 4 Sur No. 15- 133, Tels: 7723537/18 – 7705450 – 7707721, Exts: 2634 – 2635, Email: irme@uptc.edu.co
MACROPROCESO: ADMINISTRATIVO
PROCESO: GESTIÓN DE LABORATORIOS
PROCEDIMIENTO: EMISION DE RESULTADOS
INFORME DE EMISION DE RESULTADOS SERVICIOS DE EXTENSION
Código: A-GL-E01-F03 |  | Versión: 03 |  |  |  | Página 1 de 2
INSTITUTO DE RECURSOS MINEROS Y ENERGETICOS
FACULTAD SECCIONAL SOGAMOSO
LABORATORIO DE SUELOS Y ROCAS
ENSAYO: LÍMITES DE CONSISTENCIA.
DATOS DEL CLIENTE: CORPOCHIVOR | [6 empty] | Consecutivo:
NOMBRE: | [5 empty] | EMPRESA: | NIT:
DIRECCION: |  |  |  |  | CÉDULA:
TELÉFONO: |  |  |  | Fax: |  | E-mail:
PROYECTO: ESTUDIO DE AMENAZA Y VULNERABILIDAD - SECTOR LA BATEA, QUEBRADA TENGUA VEREDA SOCHAQUIRA BAJA -MUNICIPIO DE GUAYATA - DEPARTAMENTO DE BOYACA | [7 empty] | FECHA: SEPTIEMBRE DE 2013
| DETERMINACIÓN DEL LÍMITE LÍQUIDO. |  |  |  |  | CLASIFICACIÓN U.S.C.S: |  | ML
| ENSAYO No |  | 1 | 2 | 3 | COORDENADAS: |  | N 1,062,609
| Número de Golpes |  | 36 | 29 | 18 |  |  | E 1,038,809
| Peso suelo húmedo + recipiente (gr) |  | 40.6 | 37.3 | 44.4
| Peso suelo seco + recipiente (gr) |  | 35.4 | 31.9 | 35.4 |  | MUESTRA: | S2M7
| Peso Recipiente (gr) |  | 7.6 | 6.5 | 5.4 |  | PROFUNDIDAD(m): |  | 7.75
| Peso de Agua (gr) |  | 5.2 | 5.4 | 9
| Peso suelo seco (gr) |  | 27.8 | 25.4 | 30
| Contenido de Humedad % |  | 18.71% | 21.26% | 30%
[7 empty] | Límite Líquido: |  | 23.32%
[7 empty] | Límite Plástico: |  | 20.93%
[7 empty] | Índ, de Plasticidad: |  | 2.391%
DETERMINACIÓN DEL LÍMITE PLÁSTICO.
| ENSAYO No |  | 1
| Peso suelo húmedo + recipiente (gr) |  | 19.7
| Peso suelo seco + recipiente (gr) |  | 18.8
| Peso Recipiente (gr) |  | 14.5
| Peso de Agua (gr) |  | 0.9
| Peso suelo seco (gr) |  | 4.3
| Contenido de Humedad % |  | 20.93%
OBSERVACIONES: __________________________________________________________________
______________________________________ | [5 empty] | _____________________________________________
Realizó: Coordinador de Laboratorio | [5 empty] | Vo. Bo. Directora IRME
Nombre: Rafael Pérez Espitia | [5 empty] | Nombre: María del Carmen Fuentes
Calle 4 Sur No. 15- 133, Tels: 7723537/18 – 7705450 – 7707721, Exts: 2634 – 2635, Email: irme@uptc.edu.co
L.S.R.
L.S.R.
L.S.R.
L.S.R.
L.S.R.
L.S.R.
L.S.R.
L.S.R.
L.S.R.
L.S.R.
L.S.R.
L.S.R.