## CD A wn
ENSAYO DE CORTE DIRECTO
galleta A
|  |  | Proyecto: |  |  |  | Cliente |  |  |  | Muestra | Muestra 6
|  |  | Sondeo: | Sondeo 3 |  |  | Profundidad: |  | A |  | Fecha
| Galleta 1 |  | Galleta : | A | [10 empty] | INGERCIVIL LTDA
Tipo Muestra:
Ensayos de Consolidacion Unidimensional
Descripcion de la muestra
|  |  |  | Diámetro (cm) |  | 5.98 |  |  |  | Humedad natural | Inicial | Final
| DIAMETROS |  |  | Altura (cm) |  | 2.48 |  |  |  | Recipiente
5 | 5 | 5 |  | Peso del anillo + muestra (g) | [5 empty] | Peso recipiente (g)
5 | 5 | 5 |  | Peso del anillo (g) | [5 empty] | Peso rec + m. humeda (g)
5 | 5 | 5 |  | Peso de la muestra (g) |  | 0 |  |  |  | Peso rec + m. seca (g)
| ALTURAS |  |  | Peso seco (g) |  | 0 |  |  |  | Wn (%) | 24% | 28%
2.18 | 2.18 | 2.18 |  | Area (cm2) |  | 28.08615
2.18 | 2.18 | 2.18 |  | Volumen (cm3) |  | 69.65366
2.18 | 2.18 | 2.18 |  | Peso unitario total (g/cm3) |  | 0
|  |  |  | Peso unitario seco (g/cm3 |  | 0
| 52.42 |  |  | Altura final (despues del ensayo de corte) |  | 2.47231
| 322.87 |  |  | Pesa de carga (kg) |  |  |  | Peso piedra porosa (kg) |  |  | 0
| 289.4 |  |  | Carga normal (kg) |  |  | 15 | Velocidad de corte (mm/min)
|  |  |  | Esfuerzo normal inicial (kg/cm2) |  |  | 0.534071 | Peso del bloque de carga (kg) |  |  | 0
|  |  |  | Carga (Kg) | Lectura del deformímetro horizontal (mm) | Lectura del deformímetro vertical(mm) | Deformación horizontal (%) | Deformación vertical (%) | Area corregida (cm2) | Esfuerzo normal (Kg/cm2) | Esfuerzo cortante (Kg/cm2) | Relación t/s |  | Angulo E para area corregida
DFINAL
|  |  |  | 0.01019716213 | 0 | 0 | 0% | 0% | 28.08615 | 0.534071 | 0.0003630672 | 0.0006798108 | 5.98 | 90 | 3132470941 | 0.534071
|  |  |  | 0.7647872 | 0.07 | 0.0132 | 0.1171% | 0.05323% | 28.04429 | 0.5348682 | 0.02727069 | 0.05098581065 | 5.973 | 89.93293 |  | 0.5348682
|  |  |  | 0.7341957 | 0.18 | 0.0136 | 0.301% | 0.05484% | 27.97851 | 0.5361257 | 0.02624141 | 0.04894638 | 5.962 | 89.82754 |  | 0.5361257
|  |  |  | 0.75459 | 0.29 | 0.0136 | 0.4849% | 0.05484% | 27.91273 | 0.5373892 | 0.0270339 | 0.050306 | 5.951 | 89.72214 | 3108712702 | 0.5373892
|  |  |  | 2.590079 | 0.39 | 0.0155 | 0.6522% | 0.0625% | 27.85293 | 0.5385429 | 0.09299125 | 0.1726719 | 5.941 | 89.62633 |  | 0.5385429
|  |  |  | 3.548612 | 0.49 | 0.0186 | 0.8194% | 0.075% | 27.79314 | 0.5397016 | 0.1276795 | 0.2365742 | 5.931 | 89.53051 |  | 0.5397016
|  |  |  | 4.109456 | 0.58 | 0.0223 | 0.9699% | 0.08992% | 27.73932 | 0.5407487 | 0.1481455 | 0.2739638 | 5.922 | 89.44428 |  | 0.5407487
|  |  |  | 4.476554 | 0.69 | 0.0259 | 1.154% | 0.1044% | 27.67354 | 0.542034 | 0.161763 | 0.2984369 | 5.911 | 89.33888 |  | 0.542034
|  |  |  | 4.711089 | 0.79 | 0.0294 | 1.321% | 0.1185% | 27.61375 | 0.5432077 | 0.1706067 | 0.3140726 | 5.901 | 89.24306 |  | 0.5432077
|  |  |  | 4.843652 | 0.89 | 0.0326 | 1.488% | 0.1315% | 27.55395 | 0.5443865 | 0.1757879 | 0.3229101 | 5.891 | 89.14724 |  | 0.5443865
|  |  |  | 5.037398 | 0.98 | 0.0358 | 1.639% | 0.1444% | 27.50014 | 0.5454518 | 0.1831772 | 0.3358265 | 5.882 | 89.061 |  | 0.5454518
|  |  |  | 5.231144 | 1.08 | 0.0387 | 1.806% | 0.156% | 27.44035 | 0.5466403 | 0.190637 | 0.3487429 | 5.872 | 88.96517 |  | 0.5466403
|  |  |  | 5.414693 | 1.18 | 0.0412 | 1.973% | 0.1661% | 27.38056 | 0.547834 | 0.1977569 | 0.3609795 | 5.862 | 88.86934 |  | 0.547834
|  |  |  | 5.598242 | 1.28 | 0.0437 | 2.14% | 0.1762% | 27.32077 | 0.5490328 | 0.2049079 | 0.3732161 | 5.852 | 88.77351 |  | 0.5490328
|  |  |  | 5.710411 | 1.38 | 0.0457 | 2.308% | 0.1843% | 27.26099 | 0.5502369 | 0.2094719 | 0.3806941 | 5.842 | 88.67767 |  | 0.5502369
|  |  |  | 5.730805 | 1.47 | 0.0487 | 2.458% | 0.1964% | 27.20718 | 0.551325 | 0.2106358 | 0.3820537 | 5.833 | 88.59142 |  | 0.551325
|  |  |  | 5.914354 | 1.57 | 0.0511 | 2.625% | 0.206% | 27.1474 | 0.5525391 | 0.2178608 | 0.3942903 | 5.823 | 88.49557 |  | 0.5525391
|  |  |  | 5.679819 | 1.67 | 0.052 | 2.793% | 0.2097% | 27.08762 | 0.5537585 | 0.2096832 | 0.3786546 | 5.813 | 88.39973 |  | 0.5537585
|  |  |  | 6.128494 | 1.77 | 0.054 | 2.96% | 0.2177% | 27.02785 | 0.5549832 | 0.2267474 | 0.4085663 | 5.803 | 88.30387 |  | 0.5549832
|  |  |  | 5.975537 | 1.87 | 0.0554 | 3.127% | 0.2234% | 26.96807 | 0.5562132 | 0.2215782 | 0.3983691 | 5.793 | 88.20802 |  | 0.5562132
|  |  |  | 6.25086 | 1.97 | 0.0571 | 3.294% | 0.2302% | 26.90831 | 0.5574487 | 0.2323023 | 0.416724 | 5.783 | 88.11216 |  | 0.5574487
|  |  |  | 6.373226 | 2.08 | 0.059 | 3.478% | 0.2379% | 26.84256 | 0.558814 | 0.2374299 | 0.4248818 | 5.772 | 88.0067 |  | 0.558814
|  |  |  | 6.526184 | 2.18 | 0.0607 | 3.645% | 0.2448% | 26.7828 | 0.5600609 | 0.2436707 | 0.4350789 | 5.762 | 87.91083 |  | 0.5600609
|  |  |  | 6.760718 | 2.28 | 0.0618 | 3.813% | 0.2492% | 26.72304 | 0.5613133 | 0.2529921 | 0.4507146 | 5.752 | 87.81495 |  | 0.5613133
|  |  |  | 6.872887 | 2.38 | 0.0631 | 3.98% | 0.2544% | 26.66329 | 0.5625713 | 0.2577659 | 0.4581925 | 5.742 | 87.71906 |  | 0.5625713
|  |  |  | 6.913676 | 2.48 | 0.0651 | 4.147% | 0.2625% | 26.60354 | 0.5638348 | 0.2598781 | 0.4609117 | 5.732 | 87.62317 |  | 0.5638348
|  |  |  | 6.954465 | 2.58 | 0.0663 | 4.314% | 0.2673% | 26.54379 | 0.5651039 | 0.2619997 | 0.463631 | 5.722 | 87.52727 |  | 0.5651039
|  |  |  | 7.117619 | 2.69 | 0.067 | 4.498% | 0.2702% | 26.47808 | 0.5665064 | 0.2688118 | 0.4745079 | 5.711 | 87.42178 |  | 0.5665064
|  |  |  | 7.270577 | 2.79 | 0.0683 | 4.666% | 0.2754% | 26.41834 | 0.5677874 | 0.2752095 | 0.4847051 | 5.701 | 87.32586 |  | 0.5677874
|  |  |  | 7.250182 | 2.89 | 0.0698 | 4.833% | 0.2815% | 26.35861 | 0.5690741 | 0.2750594 | 0.4833455 | 5.691 | 87.22994 |  | 0.5690741
|  |  |  | 7.290971 | 2.98 | 0.0706 | 4.983% | 0.2847% | 26.30485 | 0.570237 | 0.2771721 | 0.4860647 | 5.682 | 87.14361 |  | 0.570237
|  |  |  | 7.382745 | 3.07 | 0.0713 | 5.134% | 0.2875% | 26.2511 | 0.5714046 | 0.2812357 | 0.492183 | 5.673 | 87.05727 |  | 0.5714046
|  |  |  | 7.311365 | 3.17 | 0.072 | 5.301% | 0.2903% | 26.19138 | 0.5727075 | 0.2791516 | 0.4874243 | 5.663 | 86.96132 |  | 0.5727075
|  |  |  | 7.525506 | 3.27 | 0.0731 | 5.468% | 0.2948% | 26.13167 | 0.5740162 | 0.2879841 | 0.5017004 | 5.653 | 86.86537 |  | 0.5740162
|  |  |  | 7.596886 | 3.37 | 0.0731 | 5.635% | 0.2948% | 26.07196 | 0.5753307 | 0.2913815 | 0.5064591 | 5.643 | 86.76941 |  | 0.5753307
|  |  |  | 7.637674 | 3.47 | 0.074 | 5.803% | 0.2984% | 26.01226 | 0.5766512 | 0.2936183 | 0.5091783 | 5.633 | 86.67344 |  | 0.5766512
|  |  |  | 7.698857 | 3.56 | 0.074 | 5.953% | 0.2984% | 25.95853 | 0.5778447 | 0.2965829 | 0.5132572 | 5.624 | 86.58706 |  | 0.5778447
|  |  |  | 7.749843 | 3.66 | 0.0746 | 6.12% | 0.3008% | 25.89884 | 0.5791765 | 0.2992352 | 0.5166562 | 5.614 | 86.49108 |  | 0.5791765
|  |  |  | 7.739646 | 3.76 | 0.0746 | 6.288% | 0.3008% | 25.83915 | 0.5805143 | 0.2995317 | 0.5159764 | 5.604 | 86.39508 |  | 0.5805143
|  |  |  | 7.851815 | 3.85 | 0.0746 | 6.438% | 0.3008% | 25.78544 | 0.5817236 | 0.3045057 | 0.5234543 | 5.595 | 86.30867 |  | 0.5817236
|  |  |  | 7.882406 | 3.96 | 0.0755 | 6.622% | 0.3044% | 25.7198 | 0.5832082 | 0.3064723 | 0.5254938 | 5.584 | 86.20305 |  | 0.5832082
|  |  |  | 7.800829 | 4.06 | 0.0769 | 6.789% | 0.3101% | 25.66014 | 0.5845643 | 0.3040057 | 0.5200553 | 5.574 | 86.10702 |  | 0.5845643
|  |  |  | 7.882406 | 4.16 | 0.0769 | 6.957% | 0.3101% | 25.60048 | 0.5859265 | 0.3079007 | 0.5254938 | 5.564 | 86.01098 |  | 0.5859265
|  |  |  | 7.862012 | 4.26 | 0.0769 | 7.124% | 0.3101% | 25.54083 | 0.587295 | 0.3078213 | 0.5241341 | 5.554 | 85.91493 |  | 0.587295
|  |  |  | 7.923195 | 4.36 | 0.0769 | 7.291% | 0.3101% | 25.48118 | 0.5886697 | 0.310943 | 0.528213 | 5.544 | 85.81887 |  | 0.5886697
|  |  |  | 8.014969 | 4.46 | 0.0769 | 7.458% | 0.3101% | 25.42155 | 0.5900506 | 0.3152825 | 0.5343313 | 5.534 | 85.7228 |  | 0.5900506
|  |  |  | 8.035364 | 4.56 | 0.0769 | 7.625% | 0.3101% | 25.36192 | 0.5914379 | 0.3168279 | 0.5356909 | 5.524 | 85.62671 |  | 0.5914379 |  | 5.98 | 90 | 0
|  |  |  | 8.045561 | 4.67 | 0.077 | 7.809% | 0.3105% | 25.29633 | 0.5929713 | 0.3180525 | 0.5363707 | 5.513 | 85.521 |  | 0.5929713 |  | 5.98 | 90 | 0
|  |  |  | 7.963984 | 4.77 | 0.0775 | 7.977% | 0.3125% | 25.23672 | 0.594372 | 0.3155713 | 0.5309322 | 5.503 | 85.42489 |  | 0.594372 |  | 5.98 | 90 | 0
|  |  |  | 8.045561 | 4.87 | 0.0775 | 8.144% | 0.3125% | 25.17711 | 0.5957791 | 0.3195585 | 0.5363707 | 5.493 | 85.32877 |  | 0.5957791 |  | 5.98 |  | 0
|  |  |  | 8.08635 | 4.96 | 0.0775 | 8.294% | 0.3125% | 25.12348 | 0.5970511 | 0.3218643 | 0.53909 | 5.484 | 85.24224 |  | 0.5970511
|  |  |  | 7.963984 | 5.05 | 0.0775 | 8.445% | 0.3125% | 25.06985 | 0.5983284 | 0.3176718 | 0.5309322 | 5.475 | 85.15571 |  | 0.5983284
|  |  |  | 7.984378 | 5.15 | 0.0775 | 8.612% | 0.3125% | 25.01026 | 0.5997538 | 0.3192441 | 0.5322919 | 5.465 | 85.05954 |  | 0.5997538
|  |  |  | 8.076152 | 5.25 | 0.0782 | 8.779% | 0.3153% | 24.95069 | 0.6011858 | 0.3236845 | 0.5384102 | 5.455 | 84.96337 |  | 0.6011858
|  |  |  | 8.014969 | 5.35 | 0.0786 | 8.946% | 0.3169% | 24.89113 | 0.6026244 | 0.3220011 | 0.5343313 | 5.445 | 84.86718 |  | 0.6026244
|  |  |  | 8.065955 | 5.45 | 0.0786 | 9.114% | 0.3169% | 24.83157 | 0.6040697 | 0.3248266 | 0.5377303 | 5.435 | 84.77097 |  | 0.6040697
|  |  |  | 8.035364 | 5.55 | 0.0786 | 9.281% | 0.3169% | 24.77202 | 0.6055218 | 0.3243725 | 0.5356909 | 5.425 | 84.67475 |  | 0.6055218
|  |  |  | 8.045561 | 5.64 | 0.0786 | 9.431% | 0.3169% | 24.71844 | 0.6068344 | 0.3254882 | 0.5363707 | 5.416 | 84.58814 |  | 0.6068344
|  |  |  | 8.08635 | 5.75 | 0.0786 | 9.615% | 0.3169% | 24.65296 | 0.6084462 | 0.3280073 | 0.53909 | 5.405 | 84.48227 |  | 0.6084462
|  |  |  | 8.106744 | 5.85 | 0.0786 | 9.783% | 0.3169% | 24.59344 | 0.6099187 | 0.3296303 | 0.5404496 | 5.395 | 84.386 |  | 0.6099187
|  |  |  | 8.259701 | 5.95 | 0.0786 | 9.95% | 0.3169% | 24.53393 | 0.6113981 | 0.3366644 | 0.5506468 | 5.385 | 84.28972 |  | 0.6113981
|  |  |  | 8.065955 | 6.05 | 0.0793 | 10.12% | 0.3198% | 24.47443 | 0.6128845 | 0.3295666 | 0.5377303 | 5.375 | 84.19342 |  | 0.6128845
|  |  |  | 8.116941 | 6.15 | 0.0793 | 10.28% | 0.3198% | 24.41495 | 0.6143778 | 0.3324579 | 0.5411294 | 5.365 | 84.0971 |  | 0.6143778
|  |  |  | 8.096547 | 6.24 | 0.0793 | 10.43% | 0.3198% | 24.36142 | 0.6157278 | 0.3323512 | 0.5397698 | 5.356 | 84.01041 |  | 0.6157278
|  |  |  | 8.188321 | 6.35 | 0.0793 | 10.62% | 0.3198% | 24.296 | 0.6173856 | 0.3370234 | 0.5458881 | 5.345 | 83.90442 |  | 0.6173856
|  |  |  | 8.239307 | 6.45 | 0.0804 | 10.79% | 0.3242% | 24.23654 | 0.6189001 | 0.3399539 | 0.5492871 | 5.335 | 83.80806 |  | 0.6189001
|  |  |  | 8.218913 | 6.55 | 0.0804 | 10.95% | 0.3242% | 24.1771 | 0.6204218 | 0.3399462 | 0.5479275 | 5.325 | 83.71167 |  | 0.6204218
|  |  |  | 8.127138 | 6.66 | 0.0804 | 11.14% | 0.3242% | 24.11172 | 0.6221041 | 0.3370617 | 0.5418092 | 5.314 | 83.60563 |  | 0.6221041
|  |  |  | 8.127138 | 6.76 | 0.0804 | 11.3% | 0.3242% | 24.0523 | 0.623641 | 0.3378944 | 0.5418092 | 5.304 | 83.50921 |  | 0.623641
|  |  |  | 8.137335 | 6.86 | 0.0804 | 11.47% | 0.3242% | 23.99289 | 0.6251853 | 0.3391561 | 0.542489 | 5.294 | 83.41277 |  | 0.6251853
|  |  |  | 8.239307 | 6.95 | 0.0804 | 11.62% | 0.3242% | 23.93943 | 0.6265814 | 0.3441731 | 0.5492871 | 5.285 | 83.32596 |  | 0.6265814
|  |  |  | 8.37187 | 7.04 | 0.0804 | 11.77% | 0.3242% | 23.88598 | 0.6279835 | 0.3504931 | 0.5581247 | 5.276 | 83.23913 |  | 0.6279835
|  |  |  | 8.290293 | 7.14 | 0.0804 | 11.94% | 0.3242% | 23.8266 | 0.6295485 | 0.3479428 | 0.5526862 | 5.266 | 83.14264 |  | 0.6295485
|  |  |  | 8.320884 | 7.24 | 0.0804 | 12.11% | 0.3242% | 23.76723 | 0.631121 | 0.350099 | 0.5547256 | 5.256 | 83.04613 |  | 0.631121
|  |  |  | 8.269898 | 7.34 | 0.0804 | 12.27% | 0.3242% | 23.70788 | 0.6327011 | 0.3488249 | 0.5513266 | 5.246 | 82.94959 |  | 0.6327011
|  |  |  | 8.269898 | 7.44 | 0.0804 | 12.44% | 0.3242% | 23.64854 | 0.6342887 | 0.3497002 | 0.5513266 | 5.236 | 82.85304 |  | 0.6342887
|  |  |  | 8.239307 | 7.53 | 0.0804 | 12.59% | 0.3242% | 23.59514 | 0.6357241 | 0.3491951 | 0.5492871 | 5.227 | 82.76613 |  | 0.6357241
|  |  |  | 8.290293 | 7.63 | 0.0804 | 12.76% | 0.3242% | 23.53582 | 0.6373263 | 0.3522415 | 0.5526862 | 5.217 | 82.66954 |  | 0.6373263
|  |  |  | 8.269898 | 7.75 | 0.0804 | 12.96% | 0.3242% | 23.46466 | 0.6392592 | 0.3524406 | 0.5513266 | 5.205 | 82.5536 |  | 0.6392592
|  |  |  | 8.22911 | 7.86 | 0.0804 | 13.14% | 0.3242% | 23.39944 | 0.6410409 | 0.3516798 | 0.5486073 | 5.194 | 82.4473 |  | 0.6410409
|  |  |  | 8.188321 | 7.95 | 0.0804 | 13.29% | 0.3242% | 23.34609 | 0.6425058 | 0.3507362 | 0.5458881 | 5.185 | 82.3603 |  | 0.6425058
|  |  |  | 8.178124 | 8.05 | 0.0804 | 13.46% | 0.3242% | 23.28683 | 0.6441409 | 0.3511909 | 0.5452083 | 5.175 | 82.26362 |  | 0.6441409
|  |  |  | 8.218913 | 8.15 | 0.0804 | 13.63% | 0.3242% | 23.22758 | 0.645784 | 0.3538428 | 0.5479275 | 5.165 | 82.16692 |  | 0.645784
|  |  |  | 8.188321 | 8.25 | 0.0804 | 13.8% | 0.3242% | 23.16835 | 0.647435 | 0.3534271 | 0.5458881 | 5.155 | 82.07019 |  | 0.647435
|  |  |  | 8.239307 | 8.35 | 0.0804 | 13.96% | 0.3242% | 23.10913 | 0.6490942 | 0.3565391 | 0.5492871 | 5.145 | 81.97344 |  | 0.6490942
|  |  |  | 8.259701 | 8.45 | 0.0804 | 14.13% | 0.3242% | 23.04992 | 0.6507615 | 0.3583397 | 0.5506468 | 5.135 | 81.87667 |  | 0.6507615
|  |  |  | 8.280096 | 8.55 | 0.0804 | 14.3% | 0.3242% | 22.99073 | 0.652437 | 0.3601494 | 0.5520064 | 5.125 | 81.77987 |  | 0.652437
|  |  |  | 8.290293 | 8.66 | 0.0804 | 14.48% | 0.3242% | 22.92563 | 0.6542895 | 0.3616168 | 0.5526862 | 5.114 | 81.67337 |  | 0.6542895
|  |  |  | 8.218913 | 8.76 | 0.0804 | 14.65% | 0.3242% | 22.86647 | 0.6559824 | 0.3594308 | 0.5479275 | 5.104 | 81.57653 |  | 0.6559824
|  |  |  | 8.30049 | 8.85 | 0.0804 | 14.8% | 0.3242% | 22.81324 | 0.6575131 | 0.3638454 | 0.553366 | 5.095 | 81.48935 |  | 0.6575131
|  |  |  | 8.341279 | 8.94 | 0.0804 | 14.95% | 0.3242% | 22.76001 | 0.6590506 | 0.3664883 | 0.5560852 | 5.086 | 81.40214 |  | 0.6590506
|  |  |  | 8.310687 | 9.04 | 0.0804 | 15.12% | 0.3242% | 22.70089 | 0.6607669 | 0.3660952 | 0.5540458 | 5.076 | 81.30523 |  | 0.6607669
|  |  |  | 8.402462 | 9.14 | 0.0804 | 15.28% | 0.3242% | 22.64179 | 0.6624918 | 0.3711041 | 0.5601641 | 5.066 | 81.20829 |  | 0.6624918
|  |  |  | 8.606405 | 9.25 | 0.0804 | 15.47% | 0.3242% | 22.57679 | 0.6643991 | 0.3812059 | 0.5737603 | 5.055 | 81.10163 |  | 0.6643991
|  |  |  | 8.626799 | 9.34 | 0.0804 | 15.62% | 0.3242% | 22.52362 | 0.6659674 | 0.3830111 | 0.5751199 | 5.046 | 81.01434 |  | 0.6659674
|  |  |  | 8.626799 | 9.43 | 0.0804 | 15.77% | 0.3242% | 22.47047 | 0.6675427 | 0.3839171 | 0.5751199 | 5.037 | 80.92703 |  | 0.6675427
|  |  |  | 8.687982 | 9.53 | 0.0804 | 15.94% | 0.3242% | 22.41143 | 0.6693014 | 0.3876586 | 0.5791988 | 5.027 | 80.82999 |  | 0.6693014
|  |  |  | 8.636996 | 9.63 | 0.0804 | 16.1% | 0.3242% | 22.3524 | 0.6710689 | 0.3864013 | 0.5757998 | 5.017 | 80.73292 |  | 0.6710689
|  |  |  | 8.718574 | 9.74 | 0.0804 | 16.29% | 0.3242% | 22.28749 | 0.6730233 | 0.3911869 | 0.5812382 | 5.006 | 80.62612 |  | 0.6730233
|  |  |  | 8.749165 | 9.84 | 0.0804 | 16.45% | 0.3242% | 22.2285 | 0.6748095 | 0.3936013 | 0.5832777 | 4.996 | 80.52899 |  | 0.6748095
|  |  |  | 8.667588 | 9.93 | 0.0804 | 16.61% | 0.3242% | 22.17542 | 0.6764247 | 0.3908647 | 0.5778392 | 4.987 | 80.44156 |  | 0.6764247
|  |  |  | 8.749165 | 10.03 | 0.0804 | 16.77% | 0.3242% | 22.11645 | 0.6782281 | 0.3955953 | 0.5832777 | 4.977 | 80.34438 |  | 0.6782281
|  |  |  | 8.881728 | 10.13 | 0.0804 | 16.94% | 0.3242% | 22.05751 | 0.6800405 | 0.4026623 | 0.5921152 | 4.967 | 80.24718 |  | 0.6800405
|  |  |  | 8.698179 | 10.23 | 0.0804 | 17.11% | 0.3242% | 21.99858 | 0.6818621 | 0.3953973 | 0.5798786 | 4.957 | 80.14995 |  | 0.6818621
|  |  |  | 8.9837 | 10.33 | 0.0804 | 17.27% | 0.3242% | 21.93967 | 0.6836929 | 0.4094728 | 0.5989133 | 4.947 | 80.05269 |  | 0.6836929
|  |  |  | 9.095869 | 10.43 | 0.0804 | 17.44% | 0.3242% | 21.88078 | 0.6855331 | 0.4157013 | 0.6063912 | 4.937 | 79.9554 |  | 0.6855331
|  |  |  | 9.12646 | 10.53 | 0.0804 | 17.61% | 0.3242% | 21.82191 | 0.6873826 | 0.4182247 | 0.6084307 | 4.927 | 79.85808 |  | 0.6873826
|  |  |  | 9.167249 | 10.63 | 0.0804 | 17.78% | 0.3242% | 21.76305 | 0.6892416 | 0.42123 | 0.6111499 | 4.917 | 79.76073 |  | 0.6892416
|  |  |  | 9.340601 | 10.73 | 0.0804 | 17.94% | 0.3242% | 21.70421 | 0.6911101 | 0.4303589 | 0.6227067 | 4.907 | 79.66336 |  | 0.6911101
|  |  |  | 9.422178 | 10.82 | 0.0804 | 18.09% | 0.3242% | 21.65127 | 0.6927999 | 0.4351789 | 0.6281452 | 4.898 | 79.57569 |  | 0.6927999
|  |  |  | 9.432375 | 10.92 | 0.0804 | 18.26% | 0.3242% | 21.59247 | 0.6946867 | 0.4368363 | 0.628825 | 4.888 | 79.47825 |  | 0.6946867
|  |  |  | 9.534347 | 11.02 | 0.0804 | 18.43% | 0.3242% | 21.53368 | 0.6965831 | 0.4427643 | 0.6356231 | 4.878 | 79.38079 |  | 0.6965831
|  |  |  | 9.626121 | 11.12 | 0.0804 | 18.6% | 0.3242% | 21.47492 | 0.6984893 | 0.4482495 | 0.6417414 | 4.868 | 79.28329 |  | 0.6984893
|  |  |  | 9.728093 | 11.22 | 0.0804 | 18.76% | 0.3242% | 21.41617 | 0.7004054 | 0.4542406 | 0.6485395 | 4.858 | 79.18576 |  | 0.7004054
|  |  |  | 9.636318 | 11.31 | 0.0804 | 18.91% | 0.3242% | 21.36331 | 0.7021383 | 0.4510685 | 0.6424212 | 4.849 | 79.09796 |  | 0.7021383
|  |  |  | 9.626121 | 11.41 | 0.0804 | 19.08% | 0.3242% | 21.3046 | 0.7040732 | 0.4518329 | 0.6417414 | 4.839 | 79.00037 |  | 0.7040732
|  |  |  | 9.677107 | 11.5 | 0.0804 | 19.23% | 0.3242% | 21.25178 | 0.7058233 | 0.4553552 | 0.6451405 | 4.83 | 78.91251 |  | 0.7058233
|  |  |  | 9.748487 | 11.61 | 0.0804 | 19.41% | 0.3242% | 21.18724 | 0.7079733 | 0.4601113 | 0.6498991 | 4.819 | 78.80509 |  | 0.7079733
|  |  |  | 9.932036 | 11.71 | 0.0804 | 19.58% | 0.3242% | 21.12859 | 0.7099387 | 0.4700757 | 0.6621357 | 4.809 | 78.70741 |  | 0.7099387
|  |  |  | 10.0442 | 11.81 | 0.0804 | 19.75% | 0.3242% | 21.06995 | 0.7119142 | 0.4767075 | 0.6696136 | 4.799 | 78.60968 |  | 0.7119142
|  |  |  | 9.870853 | 11.91 | 0.0804 | 19.92% | 0.3242% | 21.01134 | 0.7139001 | 0.4697869 | 0.6580569 | 4.789 | 78.51193 |  | 0.7139001
|  |  |  | 9.840261 | 12.01 | 0.0804 | 20.08% | 0.3242% | 20.95275 | 0.7158965 | 0.4696406 | 0.6560174 | 4.779 | 78.41414 |  | 0.7158965
|  |  |  | 9.452769 | 12.11 | 0.0804 | 20.25% | 0.3242% | 20.89418 | 0.7179033 | 0.4524116 | 0.6301846 | 4.769 | 78.31632 |  | 0.7179033
|  |  |  | 9.289615 | 12.22 | 0.0804 | 20.43% | 0.3242% | 20.82977 | 0.720123 | 0.4459777 | 0.6193076 | 4.758 | 78.20868 |  | 0.720123
|  |  |  | 9.493558 | 12.32 | 0.0804 | 20.6% | 0.3242% | 20.77125 | 0.7221521 | 0.4570529 | 0.6329039 | 4.748 | 78.11078 |  | 0.7221521
|  |  |  | 9.493558 | 12.42 | 0.0804 | 20.77% | 0.3242% | 20.71274 | 0.724192 | 0.4583439 | 0.6329039 | 4.738 | 78.01285 |  | 0.724192
|  |  |  | 9.360995 | 12.53 | 0.0804 | 20.95% | 0.3242% | 20.64841 | 0.7264483 | 0.4533519 | 0.6240663 | 4.727 | 77.90509 |  | 0.7264483
|  |  |  | 9.26922 | 12.63 | 0.0804 | 21.12% | 0.3242% | 20.58995 | 0.7285109 | 0.4501819 | 0.617948 | 4.717 | 77.80708 |  | 0.7285109
|  |  |  | 9.238629 | 12.73 | 0.0804 | 21.29% | 0.3242% | 20.53151 | 0.7305845 | 0.4499733 | 0.6159086 | 4.707 | 77.70904 |  | 0.7305845
|  |  |  | 9.320206 | 12.83 | 0.0804 | 21.45% | 0.3242% | 20.47309 | 0.7326692 | 0.4552419 | 0.6213471 | 4.697 | 77.61096 |  | 0.7326692
|  |  |  | 9.26922 | 12.92 | 0.0804 | 21.61% | 0.3242% | 20.42053 | 0.7345549 | 0.4539168 | 0.617948 | 4.688 | 77.52266 |  | 0.7345549
|  |  |  | 9.330403 | 13.03 | 0.0804 | 21.79% | 0.3242% | 20.35632 | 0.736872 | 0.4583542 | 0.6220269 | 4.677 | 77.41469 |  | 0.736872
|  |  |  | 9.228432 | 13.12 | 0.0804 | 21.94% | 0.3242% | 20.3038 | 0.738778 | 0.4545175 | 0.6152288 | 4.668 | 77.32632 |  | 0.738778
|  |  |  | 9.310009 | 13.22 | 0.0804 | 22.11% | 0.3242% | 20.24547 | 0.7409066 | 0.4598565 | 0.6206673 | 4.658 | 77.2281 |  | 0.7409066
|  |  |  | 9.310009 | 13.31 | 0.0804 | 22.26% | 0.3242% | 20.19299 | 0.7428321 | 0.4610516 | 0.6206673 | 4.649 | 77.13966 |  | 0.7428321
|  |  |  | 9.360995 | 13.41 | 0.0804 | 22.42% | 0.3242% | 20.1347 | 0.7449826 | 0.4649185 | 0.6240663 | 4.639 | 77.04137 |  | 0.7449826
|  |  |  | 9.350798 | 13.51 | 0.0804 | 22.59% | 0.3242% | 20.07643 | 0.7471447 | 0.4657599 | 0.6233865 | 4.629 | 76.94303 |  | 0.7471447
|  |  |  | 9.350798 | 13.61 | 0.0804 | 22.76% | 0.3242% | 20.01819 | 0.7493185 | 0.467115 | 0.6233865 | 4.619 | 76.84466 |  | 0.7493185
|  |  |  | 9.177445917 | 13.72 | 0.0804 | 22.94% | 0.3242% | 19.95415 | 0.7517233 | 0.4599266 | 0.6118297278 | 4.608 | 76.7364 |  | 0.7517233
|  |  |  | 9.26922 | 13.81 | 0.0804 | 23.09% | 0.3242% | 19.90178 | 0.7537016 | 0.4657484 | 0.617948 | 4.599 | 76.64779 |  | 0.7537016
|  |  |  | 9.044883 | 13.92 | 0.0804 | 23.28% | 0.3242% | 19.83779 | 0.7561326 | 0.4559421 | 0.6029922 | 4.588 | 76.53944 |  | 0.7561326
|  |  |  | 9.05508 | 14.02 | 0.0804 | 23.44% | 0.3242% | 19.77964 | 0.7583554 | 0.4577979 | 0.603672 | 4.578 | 76.4409 |  | 0.7583554
|  |  |  | 9.12646 | 14.12 | 0.0804 | 23.61% | 0.3242% | 19.72152 | 0.7605904 | 0.4627665 | 0.6084307 | 4.568 | 76.34232 |  | 0.7605904
|  |  |  | 9.106066 | 14.22 | 0.0804 | 23.78% | 0.3242% | 19.66343 | 0.7628376 | 0.4630966 | 0.6070711 | 4.558 | 76.2437 |  | 0.7628376
|  |  |  | 23.62682 | 14.24 | 0.1203 | 23.81% | 0.4851% | 19.65181 | 0.7632885 | 1.202272 | 1.575122 | 4.556 | 76.22397 |  | 0.7632885
|  |  |  | 23.64722 | 14.34 | 0.1192 | 23.98% | 0.4806% | 19.59374 | 0.7655506 | 1.206876 | 1.576481 | 4.546 | 76.1253 |  | 0.7655506
|  |  |  | 23.77978 | 14.44 | 0.1191 | 24.15% | 0.4802% | 19.5357 | 0.7678251 | 1.217248 | 1.585319 | 4.536 | 76.02659 |  | 0.7678251
|  |  |  | 23.80018 | 14.54 | 0.1182 | 24.31% | 0.4766% | 19.47768 | 0.7701122 | 1.22192 | 1.586678 | 4.526 | 75.92783 |  | 0.7701122
|  |  |  | 23.85116 | 14.64 | 0.118 | 24.48% | 0.4758% | 19.41969 | 0.772412 | 1.228195 | 1.590077 | 4.516 | 75.82904 |  | 0.772412
|  |  |  | 23.96333 | 14.74 | 0.118 | 24.65% | 0.4758% | 19.36172 | 0.7747245 | 1.237665 | 1.597555 | 4.506 | 75.7302 |  | 0.7747245
|  |  |  | 23.96333 | 14.84 | 0.1163 | 24.82% | 0.469% | 19.30378 | 0.7770499 | 1.24138 | 1.597555 | 4.496 | 75.63131 |  | 0.7770499
|  |  |  | 24.10609 | 14.93 | 0.1163 | 24.97% | 0.469% | 19.25165 | 0.7791539 | 1.252157 | 1.607073 | 4.487 | 75.54228 |  | 0.7791539
|  |  |  | 24.13668 | 15.03 | 0.1163 | 25.13% | 0.469% | 19.19376 | 0.781504 | 1.257528 | 1.609112 | 4.477 | 75.44331 |  | 0.781504
|  |  |  | 24.24885 | 15.13 | 0.1163 | 25.3% | 0.469% | 19.13589 | 0.7838673 | 1.267192 | 1.61659 | 4.467 | 75.3443 |  | 0.7838673
|  |  |  | 24.29984 | 15.23 | 0.1163 | 25.47% | 0.469% | 19.07805 | 0.7862439 | 1.273707 | 1.619989 | 4.457 | 75.24524 |  | 0.7862439
|  |  |  | 24.39161 | 15.32 | 0.1163 | 25.62% | 0.469% | 19.02602 | 0.7883942 | 1.282014 | 1.626107 | 4.448 | 75.15605 |  | 0.7883942
|  |  |  | 24.53437 | 15.42 | 0.1163 | 25.79% | 0.469% | 18.96822 | 0.7907962 | 1.293446 | 1.635625 | 4.438 | 75.05691 |  | 0.7907962
|  |  |  | 24.66694 | 15.52 | 0.1163 | 25.95% | 0.469% | 18.91046 | 0.7932118 | 1.304407 | 1.644462 | 4.428 | 74.95772 |  | 0.7932118
|  |  |  | 24.66694 | 15.62 | 0.1163 | 26.12% | 0.469% | 18.85272 | 0.795641 | 1.308402 | 1.644462 | 4.418 | 74.85848 |  | 0.795641
|  |  |  | 24.75871 | 15.72 | 0.1163 | 26.29% | 0.469% | 18.79501 | 0.7980841 | 1.317302 | 1.650581 | 4.408 | 74.7592 |  | 0.7980841
|  |  |  | 24.74851 | 15.83 | 0.1163 | 26.47% | 0.469% | 18.73156 | 0.8007874 | 1.32122 | 1.649901 | 4.397 | 74.64994 |  | 0.8007874
|  |  |  | 24.89127 | 15.92 | 0.1163 | 26.62% | 0.469% | 18.67967 | 0.8030119 | 1.332533 | 1.659418 | 4.388 | 74.5605 |  | 0.8030119
|  |  |  | 25.02384 | 16.03 | 0.1163 | 26.81% | 0.469% | 18.61628 | 0.8057462 | 1.344191 | 1.668256 | 4.377 | 74.45113 |  | 0.8057462
|  |  |  | 25.21758 | 16.12 | 0.1163 | 26.96% | 0.469% | 18.56445 | 0.8079961 | 1.358381 | 1.681172 | 4.368 | 74.3616 |  | 0.8079961
|  |  |  | 25.28896 | 16.23 | 0.1142 | 27.14% | 0.4605% | 18.50112 | 0.8107618 | 1.366888 | 1.685931 | 4.357 | 74.25213 |  | 0.8107618
|  |  |  | 25.43172 | 16.33 | 0.1142 | 27.31% | 0.4605% | 18.44358 | 0.8132913 | 1.378893 | 1.695448 | 4.347 | 74.15256 |  | 0.8132913
|  |  |  | 25.5133 | 16.43 | 0.1142 | 27.47% | 0.4605% | 18.38606 | 0.8158353 | 1.387643 | 1.700887 | 4.337 | 74.05293 |  | 0.8158353
|  |  |  | 25.64586 | 16.53 | 0.1142 | 27.64% | 0.4605% | 18.32858 | 0.8183941 | 1.399228 | 1.709724 | 4.327 | 73.95326 |  | 0.8183941
|  |  |  | 25.71724 | 16.63 | 0.1142 | 27.81% | 0.4605% | 18.27112 | 0.8209676 | 1.407535 | 1.714483 | 4.317 | 73.85354 |  | 0.8209676
|  |  |  | 25.69685 | 16.73 | 0.1142 | 27.98% | 0.4605% | 18.2137 | 0.823556 | 1.410853 | 1.713123 | 4.307 | 73.75377 |  | 0.823556
|  |  |  | 25.79882 | 16.82 | 0.1142 | 28.13% | 0.4605% | 18.16204 | 0.8258985 | 1.42048 | 1.719921 | 4.298 | 73.66393 |  | 0.8258985
|  |  |  | 25.8702 | 16.92 | 0.1129 | 28.29% | 0.4552% | 18.10467 | 0.8285157 | 1.428924 | 1.72468 | 4.288 | 73.56406 |  | 0.8285157
|  |  |  | 25.8702 | 17.02 | 0.1129 | 28.46% | 0.4552% | 18.04732 | 0.8311481 | 1.433465 | 1.72468 | 4.278 | 73.46414 |  | 0.8311481
|  |  |  | 25.95178 | 17.11 | 0.1129 | 28.61% | 0.4552% | 17.99574 | 0.8335305 | 1.442106 | 1.730119 | 4.269 | 73.37417 |  | 0.8335305
Revisado y Aprobado:
|  |  |  | Laboratorista | [5 empty] | I.C. GERMAN DARÍO TAPIA MUÑOZ
M.P. 25202-60095 CND (Secc. C/marca)
0.0769
0.0769
|  |  |  | 25.95178 |  | 0.1203 |  |  | 17.99574 | 0.6173856 | 1.442106
[10 empty] | 0.6189001 | 0.2771721
OJO MODIFICAR CON EL MINIMO DESPUES DEL MAXIMO
|  |  |  | Proyecto: |  |  |  | Cliente |  |  |  | Muestra
|  |  |  | Sondeo: |  |  |  | Profundidad: |  | A |  | Fecha
|  |  |  | Galleta : | A
Tipo Muestra:

## CD B wn
ENSAYO DE CORTE DIRECTO
galleta A
|  |  | Proyecto: | 0 |  |  | Cliente | 0 |  |  | Muestra | Muestra 6
|  |  | Sondeo: | Sondeo 3 |  |  | Profundidad: | 0 | A | 0 | Fecha | 0
| Galleta 1 |  | Galleta : | B
|  |  | Tipo Muestra: | 0
Descripcion de la muestra
|  |  |  | Diámetro (cm) |  | 5.98 |  |  |  | Humedad natural | Inicial | Final
| DIAMETROS |  |  | Altura (cm) |  | 2.48 |  |  |  | Recipiente
5 | 5 | 5 |  | Peso del anillo + muestra (g) | [5 empty] | Peso recipiente (g)
5 | 5 | 5 |  | Peso del anillo (g) | [5 empty] | Peso rec + m. humeda (g)
5 | 5 | 5 |  | Peso de la muestra (g) |  | 0 |  |  |  | Peso rec + m. seca (g)
| ALTURAS |  |  | Peso seco (g) |  | 0 |  |  |  | Wn (%) | 22% | 26%
2.18 | 2.18 | 2.18 |  | Area (cm2) |  | 28.08615
2.18 | 2.18 | 2.18 |  | Volumen (cm3) |  | 69.65366
2.18 | 2.18 | 2.18 |  | Peso unitario total (g/cm3) |  | 0
|  |  |  | Peso unitario seco (g/cm3 |  | 0
| 52.42 |  |  | Altura final (despues del ensayo de corte) |  | 2.44921
| 322.87 |  |  | Pesa de carga (kg) |  |  |  | Peso piedra porosa (kg) |  |  | 0
| 289.4 |  |  | Carga normal (kg) |  |  | 30 | Velocidad de corte (mm/min)
|  |  |  | Esfuerzo normal inicial (kg/cm2) |  |  | 1.068142 | Peso del bloque de carga (kg) |  |  | 0
|  |  |  | Carga (Kg) | Lectura del deformímetro horizontal (mm) | Lectura del deformímetro vertical(mm) | Deformación horizontal (%) | Deformación vertical (%) | Area corregida (cm2) | Esfuerzo normal (Kg/cm2) | Esfuerzo cortante (Kg/cm2) | Relación t/s |  | Angulo E para area corregida
DFINAL
|  |  |  | 0.05098581065 | 0.02 | 0.2829 | 0.03344% | 1.141% | 28.07419 | 1.068597 | 0.00181611 | 0.001699527 | 5.978 | 89.98084 | 3132470941 | 1.068597
|  |  |  | 0.1835489 | 0.07 | 0.2829 | 0.1171% | 1.141% | 28.04429 | 1.069736 | 0.006544965 | 0.006118297278 | 5.973 | 89.93293 |  | 1.069736
|  |  |  | 0.1631546 | 0.16 | 0.2829 | 0.2676% | 1.141% | 27.99047 | 1.071793 | 0.005828933 | 0.005438486 | 5.964 | 89.8467 |  | 1.071793
|  |  |  | 3.70157 | 0.25 | 0.2829 | 0.4181% | 1.141% | 27.93665 | 1.073858 | 0.1324987 | 0.1233857 | 5.955 | 89.76047 | 3108712702 | 1.073858
|  |  |  | 5.506468 | 0.35 | 0.2853 | 0.5853% | 1.15% | 27.87685 | 1.076162 | 0.1975283 | 0.1835489 | 5.945 | 89.66465 |  | 1.076162
|  |  |  | 6.86269 | 0.45 | 0.2865 | 0.7525% | 1.155% | 27.81706 | 1.078475 | 0.246708 | 0.2287563 | 5.935 | 89.56884 |  | 1.078475
|  |  |  | 8.137335 | 0.54 | 0.2882 | 0.903% | 1.162% | 27.76324 | 1.080566 | 0.2930975 | 0.2712445 | 5.926 | 89.48261 |  | 1.080566
|  |  |  | 9.034686 | 0.64 | 0.289 | 1.07% | 1.165% | 27.70344 | 1.082898 | 0.3261214 | 0.3011562 | 5.916 | 89.38679 |  | 1.082898
|  |  |  | 9.748487 | 0.74 | 0.29 | 1.237% | 1.169% | 27.64364 | 1.08524 | 0.3526484 | 0.3249496 | 5.906 | 89.29097 |  | 1.08524
|  |  |  | 10.30933 | 0.84 | 0.2909 | 1.405% | 1.173% | 27.58385 | 1.087593 | 0.3737452 | 0.3436444 | 5.896 | 89.19515 |  | 1.087593
|  |  |  | 10.66623 | 0.93 | 0.2931 | 1.555% | 1.182% | 27.53003 | 1.089719 | 0.3874398 | 0.3555411 | 5.887 | 89.10891 |  | 1.089719
|  |  |  | 11.21688 | 1.03 | 0.2942 | 1.722% | 1.186% | 27.47024 | 1.092091 | 0.4083283 | 0.3738959 | 5.877 | 89.01308 |  | 1.092091
|  |  |  | 11.80831 | 1.13 | 0.2951 | 1.89% | 1.19% | 27.41045 | 1.094473 | 0.430796 | 0.3936105 | 5.867 | 88.91726 |  | 1.094473
|  |  |  | 12.06324 | 1.23 | 0.297 | 2.057% | 1.198% | 27.35066 | 1.096865 | 0.4410585 | 0.4021081 | 5.857 | 88.82143 |  | 1.096865
|  |  |  | 12.50172 | 1.33 | 0.2979 | 2.224% | 1.201% | 27.29088 | 1.099268 | 0.4580916 | 0.416724 | 5.847 | 88.72559 |  | 1.099268
|  |  |  | 12.44054 | 1.43 | 0.2988 | 2.391% | 1.205% | 27.23109 | 1.101682 | 0.4568505 | 0.4146846 | 5.837 | 88.62975 |  | 1.101682
|  |  |  | 12.76685 | 1.52 | 0.2998 | 2.542% | 1.209% | 27.17729 | 1.103863 | 0.4697616 | 0.4255616 | 5.828 | 88.5435 |  | 1.103863
|  |  |  | 13.2971 | 1.62 | 0.3009 | 2.709% | 1.213% | 27.11751 | 1.106296 | 0.490351 | 0.4432366 | 5.818 | 88.44765 |  | 1.106296
|  |  |  | 13.60301 | 1.71 | 0.3009 | 2.86% | 1.213% | 27.06371 | 1.108495 | 0.5026293 | 0.4534338 | 5.809 | 88.36139 |  | 1.108495
|  |  |  | 14.08228 | 1.81 | 0.3009 | 3.027% | 1.213% | 27.00394 | 1.110949 | 0.5214899 | 0.4694094 | 5.799 | 88.26553 |  | 1.110949
|  |  |  | 14.39839 | 1.91 | 0.302 | 3.194% | 1.218% | 26.94417 | 1.113414 | 0.5343789 | 0.4799464 | 5.789 | 88.16967 |  | 1.113414
|  |  |  | 14.93884 | 2.02 | 0.3031 | 3.378% | 1.222% | 26.87842 | 1.116137 | 0.5557931 | 0.4979614 | 5.778 | 88.06422 |  | 1.116137
|  |  |  | 15.36712 | 2.12 | 0.3033 | 3.545% | 1.223% | 26.81866 | 1.118624 | 0.5730012 | 0.5122374 | 5.768 | 87.96835 |  | 1.118624
|  |  |  | 15.83619 | 2.22 | 0.3046 | 3.712% | 1.228% | 26.7589 | 1.121122 | 0.5918104 | 0.5278731 | 5.758 | 87.87248 |  | 1.121122
|  |  |  | 16.25428 | 2.32 | 0.3053 | 3.88% | 1.231% | 26.69914 | 1.123632 | 0.608794 | 0.5418092 | 5.748 | 87.7766 |  | 1.123632
|  |  |  | 16.47861 | 2.43 | 0.3062 | 4.064% | 1.235% | 26.63341 | 1.126405 | 0.6187196 | 0.5492871 | 5.737 | 87.67112 |  | 1.126405
|  |  |  | 16.80492 | 2.52 | 0.3071 | 4.214% | 1.238% | 26.57964 | 1.128684 | 0.632248 | 0.5601641 | 5.728 | 87.58481 |  | 1.128684
|  |  |  | 17.03946 | 2.63 | 0.3071 | 4.398% | 1.238% | 26.51392 | 1.131481 | 0.6426608 | 0.5679819 | 5.717 | 87.47932 |  | 1.131481
|  |  |  | 17.43715 | 2.73 | 0.3071 | 4.565% | 1.238% | 26.45418 | 1.134036 | 0.6591453 | 0.5812382 | 5.707 | 87.38341 |  | 1.134036
|  |  |  | 17.85523 | 2.83 | 0.3079 | 4.732% | 1.242% | 26.39444 | 1.136603 | 0.6764769 | 0.5951744 | 5.697 | 87.2875 |  | 1.136603
|  |  |  | 18.12036 | 2.93 | 0.3079 | 4.9% | 1.242% | 26.33471 | 1.139181 | 0.6880788 | 0.6040119 | 5.687 | 87.19157 |  | 1.139181
|  |  |  | 18.36509 | 3.02 | 0.3079 | 5.05% | 1.242% | 26.28096 | 1.141511 | 0.6987982 | 0.6121696 | 5.678 | 87.10524 |  | 1.141511
|  |  |  | 18.66081 | 3.12 | 0.3079 | 5.217% | 1.242% | 26.22124 | 1.144111 | 0.7116676 | 0.6220269 | 5.668 | 87.0093 |  | 1.144111
|  |  |  | 18.90554 | 3.22 | 0.3079 | 5.385% | 1.242% | 26.16152 | 1.146722 | 0.7226467 | 0.6301846 | 5.658 | 86.91335 |  | 1.146722
|  |  |  | 19.26244 | 3.32 | 0.3079 | 5.552% | 1.242% | 26.10181 | 1.149345 | 0.7379732 | 0.6420813 | 5.648 | 86.81739 |  | 1.149345
|  |  |  | 19.60914 | 3.41 | 0.3079 | 5.702% | 1.242% | 26.04808 | 1.151716 | 0.7528057 | 0.6536381 | 5.639 | 86.73103 |  | 1.151716
|  |  |  | 19.73151 | 3.51 | 0.3079 | 5.87% | 1.242% | 25.98838 | 1.154362 | 0.7592436 | 0.657717 | 5.629 | 86.63505 |  | 1.154362
|  |  |  | 20.09861 | 3.6 | 0.3079 | 6.02% | 1.242% | 25.93465 | 1.156753 | 0.7749711 | 0.6699536 | 5.62 | 86.54867 |  | 1.156753
|  |  |  | 20.37393 | 3.7 | 0.3079 | 6.187% | 1.242% | 25.87497 | 1.159422 | 0.7873993 | 0.679131 | 5.61 | 86.45268 |  | 1.159422
|  |  |  | 20.52689 | 3.8 | 0.3079 | 6.355% | 1.242% | 25.81528 | 1.162102 | 0.7951448 | 0.6842296 | 5.6 | 86.35668 |  | 1.162102
|  |  |  | 20.79201 | 3.9 | 0.3079 | 6.522% | 1.242% | 25.75561 | 1.164795 | 0.8072811 | 0.6930671 | 5.59 | 86.26066 |  | 1.164795
|  |  |  | 21.12852 | 4 | 0.3079 | 6.689% | 1.242% | 25.69594 | 1.1675 | 0.8222514 | 0.704284 | 5.58 | 86.16464 |  | 1.1675
|  |  |  | 21.29167 | 4.1 | 0.3079 | 6.856% | 1.242% | 25.63627 | 1.170217 | 0.8305292 | 0.7097225 | 5.57 | 86.06861 |  | 1.170217
|  |  |  | 21.25089 | 4.2 | 0.3079 | 7.023% | 1.242% | 25.57662 | 1.172946 | 0.8308716 | 0.7083629 | 5.56 | 85.97257 |  | 1.172946
|  |  |  | 21.73015 | 4.3 | 0.3079 | 7.191% | 1.242% | 25.51697 | 1.175688 | 0.8515961 | 0.7243384 | 5.55 | 85.87651 |  | 1.175688
|  |  |  | 21.81173 | 4.4 | 0.3079 | 7.358% | 1.242% | 25.45733 | 1.178443 | 0.8567957 | 0.7270577 | 5.54 | 85.78044 |  | 1.178443
|  |  |  | 22.30119 | 4.5 | 0.3079 | 7.525% | 1.242% | 25.39769 | 1.18121 | 0.8780795 | 0.7433731 | 5.53 | 85.68437 |  | 1.18121
|  |  |  | 22.55612 | 4.6 | 0.3079 | 7.692% | 1.242% | 25.33807 | 1.183989 | 0.8902069 | 0.7518708 | 5.52 | 85.58827 |  | 1.183989
|  |  |  | 23.04559 | 4.7 | 0.3079 | 7.86% | 1.242% | 25.27845 | 1.186782 | 0.9116693 | 0.7681862 | 5.51 | 85.49217 |  | 1.186782
|  |  |  | 23.24953 | 4.8 | 0.3079 | 8.027% | 1.242% | 25.21884 | 1.189587 | 0.9219112 | 0.7749843 | 5.5 | 85.39605 |  | 1.189587
|  |  |  | 23.15776 | 4.9 | 0.3079 | 8.194% | 1.242% | 25.15923 | 1.192405 | 0.9204475 | 0.7719252 | 5.49 | 85.29993 |  | 1.192405
|  |  |  | 23.6982 | 4.99 | 0.3079 | 8.344% | 1.242% | 25.1056 | 1.194953 | 0.943941 | 0.7899402 | 5.481 | 85.2134 |  | 1.194953
|  |  |  | 23.87156 | 5.08 | 0.3079 | 8.495% | 1.242% | 25.05197 | 1.197511 | 0.9528814 | 0.7957186 | 5.472 | 85.12686 |  | 1.197511
|  |  |  | 23.80018 | 5.19 | 0.3079 | 8.679% | 1.242% | 24.98643 | 1.200652 | 0.952524 | 0.7933392 | 5.461 | 85.02108 |  | 1.200652
|  |  |  | 23.83077 | 5.28 | 0.3079 | 8.829% | 1.242% | 24.93282 | 1.203233 | 0.9557991 | 0.7943589 | 5.452 | 84.93451 |  | 1.203233
|  |  |  | 24.03471 | 5.38 | 0.3079 | 8.997% | 1.242% | 24.87326 | 1.206115 | 0.9662872 | 0.801157 | 5.442 | 84.83832 |  | 1.206115
|  |  |  | 24.35082 | 5.48 | 0.3079 | 9.164% | 1.242% | 24.8137 | 1.209009 | 0.9813457 | 0.8116941 | 5.432 | 84.74211 |  | 1.209009
|  |  |  | 24.29984 | 5.58 | 0.3079 | 9.331% | 1.242% | 24.75416 | 1.211917 | 0.9816466 | 0.8099946 | 5.422 | 84.64588 |  | 1.211917
|  |  |  | 24.64654 | 5.68 | 0.3079 | 9.498% | 1.242% | 24.69463 | 1.214839 | 0.9980528 | 0.8215514 | 5.412 | 84.54964 |  | 1.214839
|  |  |  | 24.96265 | 5.78 | 0.3079 | 9.666% | 1.242% | 24.6351 | 1.217775 | 1.013296 | 0.8320884 | 5.402 | 84.45339 |  | 1.217775
|  |  |  | 25.03403 | 5.88 | 0.3079 | 9.833% | 1.242% | 24.57559 | 1.220724 | 1.018655 | 0.8344678 | 5.392 | 84.35712 |  | 1.220724
|  |  |  | 25.1666 | 5.98 | 0.3079 | 10% | 1.242% | 24.51608 | 1.223687 | 1.026534 | 0.8388865 | 5.382 | 84.26083 |  | 1.223687
|  |  |  | 25.26857 | 6.08 | 0.3079 | 10.17% | 1.242% | 24.45659 | 1.226663 | 1.033201 | 0.8422856 | 5.372 | 84.16453 |  | 1.226663
|  |  |  | 25.37054 | 6.18 | 0.3079 | 10.33% | 1.242% | 24.3971 | 1.229654 | 1.0399 | 0.8456846 | 5.362 | 84.06821 |  | 1.229654
|  |  |  | 25.41133 | 6.28 | 0.3079 | 10.5% | 1.242% | 24.33763 | 1.232659 | 1.044117 | 0.8470443 | 5.352 | 83.97187 |  | 1.232659
|  |  |  | 25.71724 | 6.38 | 0.3079 | 10.67% | 1.242% | 24.27816 | 1.235678 | 1.059275 | 0.8572414 | 5.342 | 83.87552 |  | 1.235678
|  |  |  | 25.89059 | 6.48 | 0.3079 | 10.84% | 1.242% | 24.21871 | 1.238712 | 1.069033 | 0.8630198 | 5.332 | 83.77915 |  | 1.238712
|  |  |  | 26.10474 | 6.58 | 0.3079 | 11% | 1.242% | 24.15927 | 1.24176 | 1.080527 | 0.8701578 | 5.322 | 83.68276 |  | 1.24176
|  |  |  | 26.28828 | 6.68 | 0.3079 | 11.17% | 1.242% | 24.09984 | 1.244822 | 1.090808 | 0.8762761 | 5.312 | 83.58635 |  | 1.244822
|  |  |  | 26.65538 | 6.78 | 0.3079 | 11.34% | 1.242% | 24.04042 | 1.247899 | 1.108774 | 0.8885127 | 5.302 | 83.48992 |  | 1.247899
|  |  |  | 26.63499 | 6.88 | 0.3079 | 11.51% | 1.242% | 23.98101 | 1.25099 | 1.11067 | 0.8878329 | 5.292 | 83.39348 |  | 1.25099
|  |  |  | 27.00209 | 6.97 | 0.3079 | 11.66% | 1.242% | 23.92755 | 1.253785 | 1.128494 | 0.9000695 | 5.283 | 83.30667 |  | 1.253785
|  |  |  | 27.20603 | 7.07 | 0.3079 | 11.82% | 1.242% | 23.86816 | 1.256904 | 1.139846 | 0.9068676 | 5.273 | 83.21019 |  | 1.256904
|  |  |  | 27.04287 | 7.17 | 0.3079 | 11.99% | 1.242% | 23.80879 | 1.260039 | 1.135836 | 0.9014291 | 5.263 | 83.11369 |  | 1.260039
|  |  |  | 27.10406 | 7.27 | 0.3079 | 12.16% | 1.242% | 23.74943 | 1.263188 | 1.141251 | 0.9034686 | 5.253 | 83.01717 |  | 1.263188
|  |  |  | 27.03268 | 7.37 | 0.3079 | 12.32% | 1.242% | 23.69008 | 1.266353 | 1.141097 | 0.9010892 | 5.243 | 82.92063 |  | 1.266353
|  |  |  | 27.44056 | 7.46 | 0.3079 | 12.47% | 1.242% | 23.63667 | 1.269214 | 1.160932 | 0.9146854 | 5.234 | 82.83373 |  | 1.269214
|  |  |  | 27.6853 | 7.56 | 0.3079 | 12.64% | 1.242% | 23.57734 | 1.272408 | 1.174233 | 0.9228432 | 5.224 | 82.73715 |  | 1.272408
|  |  |  | 27.84845 | 7.66 | 0.3079 | 12.81% | 1.242% | 23.51803 | 1.275617 | 1.184132 | 0.9282817 | 5.214 | 82.64055 |  | 1.275617
|  |  |  | 27.96062 | 7.76 | 0.3079 | 12.98% | 1.242% | 23.45873 | 1.278842 | 1.191907 | 0.9320206 | 5.204 | 82.54394 |  | 1.278842
|  |  |  | 28.50107 | 7.85 | 0.3079 | 13.13% | 1.242% | 23.40537 | 1.281757 | 1.217715 | 0.9500356 | 5.195 | 82.45696 |  | 1.281757
|  |  |  | 28.69481 | 7.95 | 0.3079 | 13.29% | 1.242% | 23.34609 | 1.285012 | 1.229106 | 0.9564938 | 5.185 | 82.3603 |  | 1.285012
|  |  |  | 29.1231 | 8.05 | 0.3079 | 13.46% | 1.242% | 23.28683 | 1.288282 | 1.250625 | 0.9707698 | 5.175 | 82.26362 |  | 1.288282
|  |  |  | 28.83757 | 8.15 | 0.3079 | 13.63% | 1.242% | 23.22758 | 1.291568 | 1.241523 | 0.9612525 | 5.165 | 82.16692 |  | 1.291568
|  |  |  | 29.19448 | 8.26 | 0.3079 | 13.81% | 1.242% | 23.16242 | 1.295201 | 1.260424 | 0.9731492 | 5.154 | 82.06052 |  | 1.295201
|  |  |  | 29.50039 | 8.35 | 0.3079 | 13.96% | 1.242% | 23.10913 | 1.298188 | 1.276569 | 0.9833463 | 5.145 | 81.97344 |  | 1.298188
|  |  |  | 29.42901 | 8.45 | 0.3079 | 14.13% | 1.242% | 23.04992 | 1.301523 | 1.276751 | 0.980967 | 5.135 | 81.87667 |  | 1.301523
|  |  |  | 29.55138 | 8.56 | 0.3079 | 14.31% | 1.242% | 22.98481 | 1.30521 | 1.285692 | 0.9850459 | 5.124 | 81.77019 |  | 1.30521
|  |  |  | 29.4698 | 8.66 | 0.3079 | 14.48% | 1.242% | 22.92563 | 1.308579 | 1.285452 | 0.9823266 | 5.114 | 81.67337 |  | 1.308579
|  |  |  | 29.67374 | 8.76 | 0.3079 | 14.65% | 1.242% | 22.86647 | 1.311965 | 1.297697 | 0.9891247 | 5.104 | 81.57653 |  | 1.311965
|  |  |  | 29.8267 | 8.86 | 0.3079 | 14.82% | 1.242% | 22.80732 | 1.315367 | 1.307769 | 0.9942233 | 5.094 | 81.47966 |  | 1.315367
|  |  |  | 29.62276 | 8.95 | 0.3079 | 14.97% | 1.242% | 22.7541 | 1.318444 | 1.301864 | 0.9874252 | 5.085 | 81.39245 |  | 1.318444
|  |  |  | 29.36783 | 9.05 | 0.3066 | 15.13% | 1.236% | 22.69498 | 1.321878 | 1.294023 | 0.9789276 | 5.075 | 81.29554 |  | 1.321878
|  |  |  | 29.34743 | 9.15 | 0.3066 | 15.3% | 1.236% | 22.63588 | 1.32533 | 1.296501 | 0.9782478 | 5.065 | 81.1986 |  | 1.32533
|  |  |  | 29.75532 | 9.25 | 0.3066 | 15.47% | 1.236% | 22.57679 | 1.328798 | 1.317961 | 0.991844 | 5.055 | 81.10163 |  | 1.328798
|  |  |  | 30.35695 | 9.34 | 0.3066 | 15.62% | 1.236% | 22.52362 | 1.331935 | 1.347783 | 1.011898 | 5.046 | 81.01434 |  | 1.331935
Revisado y Aprobado:
|  |  |  | Laboratorista | [5 empty] | I.C. GERMAN DARÍO TAPIA MUÑOZ
M.P. 25202-60095 CND (Secc. C/marca)
0.3079
0.3079
|  |  |  | 21.81173 |  | 0.3079 |  |  | 25.45733 | 1.232659 | #N/A
[10 empty] | 1.235678 | 0.6880788
OJO MODIFICAR CON EL MINIMO DESPUES DEL MAXIMO
|  |  |  | Proyecto: |  |  |  | Cliente |  |  |  | Muestra
|  |  |  | Sondeo: |  |  |  | Profundidad: |  | A |  | Fecha
|  |  |  | Galleta : | A
Tipo Muestra:

## CD C wn
ENSAYO DE CORTE DIRECTO
galleta A
|  |  | Proyecto: | 0 |  |  | Cliente | 0 |  |  | Muestra | Muestra 6
|  |  | Sondeo: | Sondeo 3 |  |  | Profundidad: | 0 | A | 0 | Fecha | 0
| Galleta 1 |  | Galleta : | C
|  |  | Tipo Muestra: | 0
Descripcion de la muestra
|  |  |  | Diámetro (cm) |  | 5.98 |  |  |  | Humedad natural | Inicial | Final
| DIAMETROS |  |  | Altura (cm) |  | 2.48 |  |  |  | Recipiente
5 | 5 | 5 |  | Peso del anillo + muestra (g) | [5 empty] | Peso recipiente (g)
5 | 5 | 5 |  | Peso del anillo (g) | [5 empty] | Peso rec + m. humeda (g)
5 | 5 | 5 |  | Peso de la muestra (g) |  | 0 |  |  |  | Peso rec + m. seca (g)
| ALTURAS |  |  | Peso seco (g) |  | 0 |  |  |  | Wn (%) | 24% | 28%
2.18 | 2.18 | 2.18 |  | Area (cm2) |  | 28.08615
2.18 | 2.18 | 2.18 |  | Volumen (cm3) |  | 69.65366
2.18 | 2.18 | 2.18 |  | Peso unitario total (g/cm3) |  | 0
|  |  |  | Peso unitario seco (g/cm3 |  | 0
| 52.42 |  |  | Altura final (despues del ensayo de corte) |  | 2.45805
| 322.87 |  |  | Pesa de carga (kg) |  |  |  | Peso piedra porosa (kg) |  |  | 0
| 289.4 |  |  | Carga normal (kg) |  |  | 60 | Velocidad de corte (mm/min)
|  |  |  | Esfuerzo normal inicial (kg/cm2) |  |  | 2.136284 | Peso del bloque de carga (kg) |  |  | 0
|  |  |  | Carga (Kg) | Lectura del deformímetro horizontal (mm) | Lectura del deformímetro vertical(mm) | Deformación horizontal (%) | Deformación vertical (%) | Area corregida (cm2) | Esfuerzo normal (Kg/cm2) | Esfuerzo cortante (Kg/cm2) | Relación t/s |  | Angulo E para area corregida
DFINAL
|  |  |  | 0.01019716213 | 0 | 0 | 0% | 0% | 28.08615 | 2.136284 | 0.0003630672 | 0.0001699527 | 5.98 | 90 | 3132470941 | 2.136284
|  |  |  | 1.968052 | 0.07 | 0.1986 | 0.1171% | 0.8008% | 28.04429 | 2.139473 | 0.07017657 | 0.03280087 | 5.973 | 89.93293 |  | 2.139473
|  |  |  | 2.273967 | 0.16 | 0.1986 | 0.2676% | 0.8008% | 27.99047 | 2.143587 | 0.08124076 | 0.03789945 | 5.964 | 89.8467 |  | 2.143587
|  |  |  | 1.468391 | 0.26 | 0.1986 | 0.4348% | 0.8008% | 27.93067 | 2.148176 | 0.05257272 | 0.02447319 | 5.954 | 89.75089 | 3108712702 | 2.148176
|  |  |  | 0.8973503 | 0.37 | 0.1986 | 0.6187% | 0.8008% | 27.86489 | 2.153247 | 0.03220361 | 0.01495584 | 5.943 | 89.64549 |  | 2.153247
|  |  |  | 1.733518 | 0.47 | 0.1986 | 0.786% | 0.8008% | 27.8051 | 2.157878 | 0.06234532 | 0.02889196 | 5.933 | 89.54968 |  | 2.157878
|  |  |  | 1.794701 | 0.56 | 0.1986 | 0.9365% | 0.8008% | 27.75128 | 2.162063 | 0.06467092 | 0.02991168 | 5.924 | 89.46344 |  | 2.162063
|  |  |  | 2.26377 | 0.66 | 0.1986 | 1.104% | 0.8008% | 27.69148 | 2.166731 | 0.08174969 | 0.0377295 | 5.914 | 89.36763 |  | 2.166731
|  |  |  | 12.19581 | 0.75 | 0.1986 | 1.254% | 0.8008% | 27.63766 | 2.17095 | 0.4412748 | 0.2032634 | 5.905 | 89.28139 |  | 2.17095
|  |  |  | 14.23524 | 0.85 | 0.2 | 1.421% | 0.8065% | 27.57787 | 2.175658 | 0.5161834 | 0.237254 | 5.895 | 89.18557 |  | 2.175658
|  |  |  | 15.02042 | 0.94 | 0.2013 | 1.572% | 0.8117% | 27.52406 | 2.179911 | 0.5457197 | 0.2503403 | 5.886 | 89.09933 |  | 2.179911
|  |  |  | 15.8056 | 1.04 | 0.2027 | 1.739% | 0.8173% | 27.46426 | 2.184657 | 0.575497 | 0.2634267 | 5.876 | 89.0035 |  | 2.184657
|  |  |  | 16.99867 | 1.14 | 0.2034 | 1.906% | 0.8202% | 27.40447 | 2.189424 | 0.6202881 | 0.2833112 | 5.866 | 88.90767 |  | 2.189424
|  |  |  | 20.31275 | 1.23 | 0.2049 | 2.057% | 0.8262% | 27.35066 | 2.193731 | 0.7426784 | 0.3385458 | 5.857 | 88.82143 |  | 2.193731
|  |  |  | 22.22981 | 1.33 | 0.2062 | 2.224% | 0.8315% | 27.29088 | 2.198537 | 0.8145511 | 0.3704969 | 5.847 | 88.72559 |  | 2.198537
|  |  |  | 23.61663 | 1.42 | 0.2072 | 2.375% | 0.8355% | 27.23707 | 2.20288 | 0.8670766 | 0.3936105 | 5.838 | 88.63934 |  | 2.20288
|  |  |  | 24.4426 | 1.51 | 0.208 | 2.525% | 0.8387% | 27.18327 | 2.20724 | 0.899178 | 0.4073766 | 5.829 | 88.55308 |  | 2.20724
|  |  |  | 25.02384 | 1.61 | 0.2093 | 2.692% | 0.844% | 27.12349 | 2.212105 | 0.9225891 | 0.4170639 | 5.819 | 88.45723 |  | 2.212105
|  |  |  | 25.90079 | 1.71 | 0.2099 | 2.86% | 0.8464% | 27.06371 | 2.216991 | 0.9570303 | 0.4316799 | 5.809 | 88.36139 |  | 2.216991
|  |  |  | 26.73696 | 1.81 | 0.2115 | 3.027% | 0.8528% | 27.00394 | 2.221898 | 0.9901133 | 0.445616 | 5.799 | 88.26553 |  | 2.221898
|  |  |  | 27.53234 | 1.91 | 0.2124 | 3.194% | 0.8565% | 26.94417 | 2.226827 | 1.021829 | 0.4588723 | 5.789 | 88.16967 |  | 2.226827
|  |  |  | 28.64383 | 2.01 | 0.213 | 3.361% | 0.8589% | 26.8844 | 2.231778 | 1.065444 | 0.4773971 | 5.779 | 88.07381 |  | 2.231778
|  |  |  | 29.87769 | 2.11 | 0.2137 | 3.528% | 0.8617% | 26.82463 | 2.23675 | 1.113815 | 0.4979614 | 5.769 | 87.97794 |  | 2.23675
|  |  |  | 30.93819 | 2.21 | 0.2145 | 3.696% | 0.8649% | 26.76487 | 2.241744 | 1.155925 | 0.5156365 | 5.759 | 87.88206 |  | 2.241744
|  |  |  | 32.08027 | 2.31 | 0.2145 | 3.863% | 0.8649% | 26.70512 | 2.24676 | 1.201278 | 0.5346712 | 5.749 | 87.78618 |  | 2.24676
|  |  |  | 33.07959 | 2.41 | 0.2155 | 4.03% | 0.869% | 26.64536 | 2.251799 | 1.241477 | 0.5513266 | 5.739 | 87.6903 |  | 2.251799
|  |  |  | 34.05852 | 2.51 | 0.2155 | 4.197% | 0.869% | 26.58561 | 2.25686 | 1.281088 | 0.567642 | 5.729 | 87.5944 |  | 2.25686
|  |  |  | 34.96607 | 2.61 | 0.2166 | 4.365% | 0.8734% | 26.52587 | 2.261943 | 1.318188 | 0.5827678 | 5.719 | 87.4985 |  | 2.261943
|  |  |  | 35.98579 | 2.71 | 0.2166 | 4.532% | 0.8734% | 26.46613 | 2.267049 | 1.359692 | 0.5997631 | 5.709 | 87.4026 |  | 2.267049
|  |  |  | 36.93412 | 2.81 | 0.2176 | 4.699% | 0.8774% | 26.40639 | 2.272177 | 1.398681 | 0.6155687 | 5.699 | 87.30668 |  | 2.272177
|  |  |  | 37.82127 | 2.9 | 0.2185 | 4.849% | 0.881% | 26.35263 | 2.276812 | 1.435199 | 0.6303546 | 5.69 | 87.22035 |  | 2.276812
|  |  |  | 38.77981 | 3 | 0.2185 | 5.017% | 0.881% | 26.29291 | 2.281984 | 1.474915 | 0.6463301 | 5.68 | 87.12442 |  | 2.281984
|  |  |  | 39.76893 | 3.1 | 0.2195 | 5.184% | 0.8851% | 26.23318 | 2.28718 | 1.515978 | 0.6628155 | 5.67 | 87.02849 |  | 2.28718
|  |  |  | 40.39096 | 3.2 | 0.2195 | 5.351% | 0.8851% | 26.17347 | 2.292398 | 1.543203 | 0.6731827 | 5.66 | 86.93254 |  | 2.292398
[13 empty] | 5.98 | 90 |  | 0
[13 empty] | 5.98 | 90 |  | 0
[13 empty] | 5.98 | 90 |  | 0
[13 empty] | 5.98 | 90 |  | 0
[13 empty] | 5.98 | 90 |  | 0
[13 empty] | 5.98 | 90 |  | 0
[13 empty] | 5.98 | 90 |  | 0
[13 empty] | 5.98 | 90 |  | 0
90
90
90
90
[13 empty] | 5.98 | 90 |  | 0
[13 empty] | 5.98 | 90 |  | 0
[13 empty] | 5.98 | 90 |  | 0
[13 empty] | 5.98 |  |  | 0
Revisado y Aprobado:
|  |  |  | Laboratorista | [5 empty] | I.C. GERMAN DARÍO TAPIA MUÑOZ
M.P. 25202-60095 CND (Secc. C/marca)
0.2195
0.2195
|  |  |  | 40.39096 |  | 0.2195 |  |  | 26.17347 | 2.292398 | 1.543203 |  | 5.66 |  |  | 2.292398
[10 empty] | 2.241744 | 1.155925 |  |  |  |  | 2.241744
OJO MODIFICAR CON EL MINIMO DESPUES DEL MAXIMO
|  |  |  | Proyecto: |  |  |  | Cliente |  |  |  | Muestra
|  |  |  | Sondeo: |  |  |  | Profundidad: |  | A |  | Fecha
|  |  |  | Galleta : | A
Tipo Muestra:

## Graficos-
ENSAYO DE CORTE DIRECTO
Proyecto | 0 |  |  |  |  | Parámetros de resistencia
| 0 |  | Sondeo | Sondeo 3 |  |  | Pico | Residual
Cliente |  |  | Muestra | Muestra 6 |  | c(kg/cm2) |  | 0.08979629
|  |  | Fecha | 0 |  | Fi (º) |  | 41
tabla de Residual
[11 empty] | 0.534071 | 0.0003630672 |  | 1.068597 | 0.00181611 |  | 2.136284 | 0.0003630672
[10 empty] | ensayo 1 | 0.6189001 | 0.2771721 | ensayo 2 | 1.235678 | 0.6880788 | ensayo 3 | 2.241744 | 1.155925
[11 empty] | Normal | Cortante |  | Normal | Cortante |  | Normal | Cortante
tabla de picos
[11 empty] | 0.534071 | 0.0003630672 |  | 1.068597 | 0.00181611 |  | 2.136284 | 0.0003630672
[10 empty] | ensayo 1 | 0.6173856 | 1.442106 | ensayo 2 | 1.232659 | #N/A | ensayo 3 | 2.292398 | 1.543203
[11 empty] | Normal | Cortante |  | Normal | Cortante |  | Normal | Cortante
[10 empty] | pendiente | phi | C Kg/cm2 | Nivel de deformacion | S | T | S | T
[9 empty] | TANGENTE | 0.613966 | 31.54851 | 0.2359387
[9 empty] | RESIDUAL | 0.8732669 | 41.12964 | 0.08979629
OJO MODIFICAR CON EL MINIMO DESPUES DEL MAXIMO
[11 empty] | RECTA TANGENTE |  |  | RECTA Residual
[11 empty] | 0.7 | 0.5 |  | 0 | 0.1
[11 empty] | 1.3 | 1.3 |  | 0.45 | 0.47
[11 empty] | 2.292398 | 1.543203 |  | 2.241744 | 2.05
[11 empty] | 0 | 0
[11 empty] | 0.2359387 |  |  | 0.08979629
[9 empty] | 2.5 | 1.88
[9 empty] | 250 | 4.7
[10 empty] | 470 | 0.47
Revisado y Aprobado:
| Laboratorista |  |  |  |  | I.C. GERMAN DARÍO TAPIA MUÑOZ
M.P. 25202-60095 CND (Secc. C/marca)