## SONDEOS
RESUMEN EXPLORACIÓN - ENSAYOS DE CAMPO SAN PEDRO DE URABÁ
SONDEO | MUESTRA |  | PROF (m) |  | Prof. | Espesor (m) |  | MATERIAL | TIPO | Peso Unitario |  | HUMEDAD |  |  |  | MO | Granulometría |  |  |  | Limites |  |  | Qu (Rpi) | Cu (Rpi) | Lectura | Su | qu | Cu | Corte directo |  | Carga | USC | consolidación | compresión | SPT, N
[9 empty] | DE | gt | g seco | Gs | e | s | Wn |  | Gravas | Arenas | Finos | % T200 | LL | LP | IP |  |  | con veleta |  |  |  | C | Ø' | Puntual |  |  |  | MEDIDO
| No. | TIPO | Inicial | Final | prom. | Mín | Máx |  | SUELO | (ton/m³) | (ton/m³) |  |  |  | (%) | (%) | (%) | (%) | (%) | (%) | (%) | (%) | (%) | Ton/m² | Ton/m² |  | Ton/m² | Ton/m² | Ton/m² | Ton/m² |  | Ton/m² |  |  |  | golpes/pie
S1 | 1 | SH | 0 | 0.5 | 0.25 | 0.5 | 0.5 | Limo de color cafè con oxidaciones y muchas raíces.
S1 | 2 | SH | 0.8 | 1.3 | 1.05 | 0.5 | 0.5 | Limo de color café similar al anterior, con oxidaciones y raíces. Presenta gravas.
S1 | 3 | SPT | 1.3 | 2.05 | 1.675 | 0.75 | 0.75 | Arena gravosa de color café claro con oxidaciones. | [27 empty] | 11
S1 | 4 | SPT | 2.05 | 2.8 | 2.425 | 0.75 | 0.95 | Arena gravosa de color café, similar al anterior. | [27 empty] | 19
S1 | 5 | SPT | 3 | 3.55 | 3.275 | 0.55 | 0.9 | Arena de grano medio de color gris verdoso. | [27 empty] | 40
S1 | 6 | SPT | 3.9 | 4.3 | 4.1 | 0.4 | 0.75 | Material de rio gravas con arena de color gris verdoso con oxidaciones
S2 | 1 | SH | 0 | 0.5 | 0.25 | 0.5 | 0.5 | Limo de color cafè con manchas de oxidaciones con raíces.
S2 | 2 | SH | 0.5 | 1.3 | 0.9 | 0.8 | 0.8 | Limo de color café similar al anterior.
S2 |  |  | 1.3 | 2 | 1.65 | 0.7 | 0.7 | Limo de color café similar al anterior.
S2 | 3 | SH | 2 | 2.7 | 2.35 | 0.7 | 0.7 | Arena de grano fino de color gris verduzco con manchas cafes
S2 |  |  | 2.7 | 3 | 2.85 | 0.3 | 0.3 | Arena de grano medio con gravas
TR1 | 1 | B | 1.5 | 1.7 | 1.6 | 0.2 | 0.2 | Limo con algo de arena de grano fino. El material es de color café claro con oxidaciones y raices.
TR1 | 2 | Bl | 3.5 | 3.7 | 3.6 | 0.2 | 0.8 | Limo similar al anterior.
TR1 | 3 | Bl | 4.3 | 4.5 | 4.4 | 0.2 | 0.8 | Grava con algo de arena. Material gris verdozo y de humedad alta.
TR2 | 1 | B | 1.2 | 1.5 | 1.35 | 0.3 | 0.3 | Limo con algo de arcilla de color café, claro con oxidaciones y raices.
TR2 | 2 | B | 3.1 | 3.4 | 3.25 | 0.3 | 0.4 | Limo similar al anterior.
TR2 | 3 | B | 3.5 | 4.1 | 3.8 | 0.6 | 1.1 | Arcilla limosa con algo de arena de color cafè con vetas grises.
TR2 | 4 | Bl | 4.6 | 4.8 | 4.7 | 0.2 | 0.7 | Grava con arena gruesa.
TR3 | 1 | B | 1.32 | 1.5 | 1.41 | 0.18 | 0.18 | Limo con algo de arcilla de color café, claro con oxidaciones y raices.
TR3 | 2 | B | 3 | 3.2 | 3.1 | 0.2 | 1.3 | Limo similar al anterior.
TR3 | 3 | B | 3.6 | 3.8 | 3.7 | 0.2 | 0.7 | Arcilla limosa de color café claro con vetas grises y oxidaciones.
TR3 | 4 | Bl | 4.3 | 4.5 | 4.4 | 0.2 | -3.3 | Arena con algo de gravas, la rena es de grano medio.
TR4 | 1 | Bl | 1 | 1.2 | 1.1 | 0.2 | 0.2 | Limo con algo de arena de grano fino de color café claro, con oxidaciones y raíces.
TR4 | 2 | Bl | 1.9 | 2.1 | 2 | 0.2 | 0.9 | Limo similar al anterior.
TR4 | 3 | Bl | 2.9 | 3.1 | 3 | 0.2 | 1 | Grava con arena de grano grueso de color gris verdoso.
TR5 | 1 | Bl | 0 | 1.6 | 0.8 | 1.6 | 1.6 | Limo gravoso de color café con oxidaciones y manchas grises. El material es muy suelto.
TR5 | 2 | Bl | 1.6 | 2 | 1.8 | 0.4 | 0.4 | Grava en matriz arcillosa. El material es de color gris con vetas cafes y oxidaciones.
TR5 | 3 | Bl | 2 | 3 | 2.5 | 1 | 1 | Lente de gravas de distintos tamaños, de color gris café y oxidaciones.
TR5 | 4 | Bl | 3 | 3.5 | 3.25 | 0.5 | 0.5 | Arcilla limosa de color gris verdoso, con manchas café y oxidaciones.
TR6 | 1 | Bl | 0 | 2.3 | 1.15 | 2.3 | 2.3 | Limo arenoso de grano fino de color café claro, con oxidaciones y raíces.
TR6 | 2 | Bl | 2.3 | 2.8 | 2.55 | 0.5 | 0.5 | Arena de grano fino de color café oscuro. Con oxidaciones manchas grises y raíces.
TR6 | 3 | Bl | 2.8 | 3.3 | 3.05 | 0.5 | 0.5 | Arcilla arenosa de grano fino de color gris verduzco con manchas cafés y oxidaciones. Presencia de raices.
TR7 | 1 | Bl | 1.2 | 1.4 | 1.3 | 0.2 | 0.2 | Limo arenoso de grano fino de color café claro con oxidaciones.
TR7 | 2 | Bl | 2.5 | 2.6 | 2.55 | 0.1 | 1.2 | Limo arcilloso con algo de arena de grano fino, de color gris verduzco con vetas cafes y oxidaciones. Presencia de raices y hojas de manglares.
TR8 | 1 | Bl | 1.1 | 1.3 | 1.2 | 0.2 | 0.2 | Limo de color café con algo de arena fina con presencia de raices.
TR8 | 2 | Bl | 2.2 | 2.4 | 2.3 | 0.2 | 1.1 | Aluvial con limo y algo de arena fina, de color café con presencia de raices.
TR9 | 1 | Bl | 1.2 | 1.4 | 1.3 | 0.2 | 0.2 | Limo arenoso de grano fino, de color café.
TR9 | 2 | Bl | 1.9 | 2.1 | 2 | 0.2 | 0.3 | Material de rio, gravas arenoso de color café claro.
TR9 | 3 | Bl | 2.2 | 2.4 | 2.3 | 0.2 | 0.3 | Grava arenosa en una matriz arcillosa de color gris verdoso y de humedad alta.
TR10 | 1 | Bl | 1.2 | 1.5 | 1.35 | 0.3 | 0.3 | Limo de color café oscuro con oxidacion y raíces.
TR10 | 2 | Bl | 2.5 | 2.7 | 2.6 | 0.2 | 0.9 | Limo con gravas de color café claro con oxidaciones.
TR10 | 3 | Bl | 3.4 | 3.5 | 3.45 | 0.1 | 0.8 | Material de rio grava arenosa de color cafè.
TR11 | 1 | Bl | 0.5 | 0.8 | 0.65 | 0.3 | 0.3 | Limo de color café con raices y oxidaciones .
TR11 | 2 | Bl | 1.1 | 1.3 | 1.2 | 0.2 | 0.7 | Limo arcilloso de color café con manchas gris.
TR11 | 3 | Bl | 1.8 | 2 | 1.9 | 0.2 | 0.7 | Grava arenosa en una matriz arcillosa de color gris verdoso y vetas cafes. Presenta oxidaciones y humedad alta.
TR12 | 1 | Bl | 0.8 | 1 | 0.9 | 0.2 | 0.2 | Limo arenoso de color café con oxidaciones. Suelto y heterogéneo
TR12 | 2 | Bl | 1.3 | 1.4 | 1.35 | 0.1 | 0.4 | Arena limosa muy suelta de color café claro con material de rio.
TR12 | 3 | Bl | 1.7 | 1.9 | 1.8 | 0.2 | 0.3 | Material de rio de arena con gravas de color café claro y raíces.
TR12 | 4 | Bl | 2 | 2.1 | 2.05 | 0.1 | 0.2 | Material de rio similar al anterior.
TR13 | 1 | Bl | 0 | 0.9 | 0.45 | 0.9 | 0.9 | Limo de color habano con oxidaciones, raìces y pedazos de bolsa. El material es hetereogèneo.
TR13 | 2 | Bl | 1.7 | 2.2 | 1.95 | 0.5 | 0.5 | Material de rio gravas arenosas de color café, con oxidaciones y vetas grises.
TR13 | 3 | Bl | 2.2 | 2.4 | 2.3 | 0.2 | 0.2 | Gravas arenosas en una matriz arcillosa, de color gris verdoso . Presenta humedad alta .
TR14 | 1 | B | 1.4 | 1.7 | 1.55 | 0.3 | 0.3 | Limo de color café oscuro con oxidaciones con muchas raices.
TR14 | 2 | B | 2.3 | 2.5 | 2.4 | 0.2 | 4.5 | Limo similar al anterior.
TR14 | 3 | B | 2.5 | 3.8 | 3.15 | 1.3 | 1.3 | Limo similar al anterior.
TR14 | 4 | B | 5.5 | 5.8 | 5.65 | 0.3 | 2 | Limo arenoso de grano fino de color café claro con oxidaciones y raíces.
TR14 | 5 | Bl | 6.8 | 7.1 | 6.95 | 0.3 | 1.3 | Arena en una matriz arcillosa de color habano con vetas gris verdosa y oxidaciones.
Note on Y6: Resistencia con penetrómetro
Note on Z6: Resistencia con penetrómetro
Note on AB6: Resistencia al corte no drenada, con veleta y/o penetrómetro
Note on AC6: Resistencia a la compresión inconfinada

## S1
| SONDEO No. |  |  |  |  | 1 |  |  | DIRECCIÓN: | [10 empty] | LOCALIZACIÓN: |  |  |  | San Pedro de Uraba (Q. piru)
[10 empty] | LIMITES Y HUMEDAD | [5 empty] | PESO UNITARIO |  |  |  |  | SPT | [5 empty] | RESISTENCIA
PROF | U.S.C | NF | SÍMBOLO | TIPO DE |  |  | DESCRIPCIÓN |  |  | LL Wn LP | [5 empty] | g (g/cm³) | [5 empty] | (golpes/pie) |  |  |  |  | rpi, su, qu (Ton/m².)
(m) |  |  |  | MUESTRA
[10 empty] | 0 |  | 30 |  | 60 |  | 0 | 1 |  | 2 |  | 0 |  | 25 |  | 50 |  | 0 | 5 | 10
[5 empty] | Capa de pasto 0.12 metros | Limo de color cafè con oxidaciones y muchas raíces.
1
0.5 | [8 empty] | 0.50 metros
0.80 metros
Limo de color café similar al anterior, con oxidaciones y raíces. Presenta gravas.
1
2
1.30 metros
Arena gravosa de color café claro con oxidaciones.
1.5
3
2 | [8 empty] | 2.05 metros
Arena gravosa de color café, similar al anterior.
2.5
4
2.80 metros
3 | [8 empty] | 3.00 metros
Arena de grano medio de color gris verdoso.
5
3.5 | [8 empty] | 3.55 metros
3.90 metros
4 | [5 empty] | Material de rio gravas con arena de color gris verdoso con oxidaciones
4.30 metros
4.5
5
CONVENCIONES
[7 empty] | NQ | Rotación
|  |  | LL - LIMITE LIQUIDO |  |  |  | Nf | Nivel Freático
|  |  | LP - LIMITE PLÁSTICO |  |  |  | Ni | Nivel de Infiltración
|  |  | PESO UNITARIO |  |  |  |  | RPI
|  |  | HUMEDAD NATURAL |  |  |  | · | VELETA de campo |  |  | DISEÑOS Y ESTUDIOS GEOTÉCNICOS
|  |  | Resistencia a la compresión |  |  |  |  | Numero de golpes/pie |  |  |  | PERFIL GEOTÉCNICO
| Tipo de muestra: | [9 empty] | SAN PEDRO DE URABA
| SH: Shelby |  |  |  |  | SS: Split Spoon |  | B: Bolsa | Bloque: |  |  |  | REGISTRO DE EXPLORACIÓN DEL SUBSUELO
[11 empty] | SONDEO No. |  |  |  | 1 |  |  | FECHA: |  |  |  | 2012-03-28 |  |  |  | FIGURA:
NF 4.00 m

## S2
| SONDEO No. |  |  |  |  | 2 |  |  | DIRECCIÓN: | [11 empty] | LOCALIZACIÓN: |  |  |  | San Pedro de Uraba (Quebrada piru)
[10 empty] | LIMITES Y HUMEDAD | [5 empty] | PESO UNITARIO | [5 empty] | SPT | [5 empty] | RESISTENCIA
PROF | U.S.C | NF | SÍMBOLO | TIPO DE |  |  | DESCRIPCIÓN |  |  | LL Wn LP | [5 empty] | g (g/cm³) | [6 empty] | (golpes/pie) |  |  |  |  | rpi, su, qu (Ton/m².)
(m) |  |  |  | MUESTRA
[10 empty] | 0 |  | 30 |  | 60 |  | 0 |  | 1 |  | 2 |  | 0 |  | 25 |  | 50 |  | 0 | 5 | 10
[5 empty] | Capa de pasto 0.12 metros | Limo de color cafè con manchas de oxidaciones con raíces.
1
0.5 | [8 empty] | 0.50 metros
Limo de color café similar al anterior.
1
2
1.5
2 | [8 empty] | 2.00 metros
|  |  |  | 3 |  | Arena de grano fino de color gris verduzco con manchas cafes
2.5
2.70 metros
Arena de grano medio con gravas
3 | [8 empty] | 3.00 metros
3.5
4
4.5
5
CONVENCIONES
[7 empty] | NQ | Rotación
|  |  | LL - LIMITE LIQUIDO |  |  |  | Nf | Nivel Freático
|  |  | LP - LIMITE PLÁSTICO |  |  |  | Ni | Nivel de Infiltración
|  |  | PESO UNITARIO |  |  |  |  | RPI
|  |  | HUMEDAD NATURAL |  |  |  | · | VELETA de campo |  |  | DISEÑOS Y ESTUDIOS GEOTÉCNICOS
|  |  | Resistencia a la compresión |  |  |  |  | Numero de golpes/pie |  |  |  | PERFIL GEOTÉCNICO
| Tipo de muestra: | [9 empty] | SAN PEDRO DE URABA
| SH: Shelby |  |  |  |  | SS: Split Spoon |  | B: Bolsa | Bloque: |  |  |  | REGISTRO DE EXPLORACIÓN DEL SUBSUELO
[11 empty] | SONDEO No. |  |  |  | 2 | 2 | 2 |  | FECHA: |  |  |  | 2012-03-28 |  |  |  | FIGURA:

## Tr1
| TRINCHERA No. |  |  |  | 1 |  |  | DIRECCIÓN: | [11 empty] | LOCALIZACIÓN: |  |  |  | San Pedro de Uraba (San Juan)
[9 empty] | LIMITES Y HUMEDAD | [5 empty] | PESO UNITARIO | [5 empty] | SPT | [5 empty] | RESISTENCIA
PROF | U.S.C | NF | SÍMBOLO | TIPO DE |  | DESCRIPCIÓN |  |  | LL Wn LP | [5 empty] | g (g/cm³) | [6 empty] | (golpes/pie) |  |  |  |  | rpi, su, qu (Ton/m².)
(m) |  |  |  | MUESTRA
[9 empty] | 0 |  | 30 |  | 60 |  | 0 |  | 1 |  | 2 |  | 0 |  | 25 |  | 50 |  | 0 | 5 | 10
Limo con algo de arena de grano fino. El material es de color café claro con oxidaciones y raices.
0.5
1
1
1.5
2
2.5
3
3.5
2
4
4.20 metros
Grava con algo de arena. Material gris verdozo y de humedad alta.
3
4.5 | [7 empty] | 4.50 metros
5
CONVENCIONES
[6 empty] | NQ | Rotación
|  |  | LL - LIMITE LIQUIDO |  |  | Nf | Nivel Freático
|  |  | LP - LIMITE PLÁSTICO |  |  | Ni | Nivel de Infiltración
|  |  | PESO UNITARIO |  |  |  | RPI
|  |  | HUMEDAD NATURAL |  |  | · | VELETA de campo |  |  | DISEÑOS Y ESTUDIOS GEOTÉCNICOS
|  |  | Resistencia a la compresión |  |  |  | Numero de golpes/pie |  |  |  | PERFIL GEOTÉCNICO
| Tipo de muestra: | [8 empty] | SAN PEDRO DE URABA
| SH: Shelby |  |  |  | SS: Split Spoon |  | B: Bolsa | Bloque: |  |  |  | REGISTRO DE EXPLORACIÓN DEL SUBSUELO
[10 empty] | TRINCHERA No. |  |  | 1 | 1 |  | 1 |  | FECHA: |  |  |  | 2012-03-28 |  |  |  | FIGURA:

## Tr2
| TRINCHERA No. |  |  |  |  | 2 |  |  | DIRECCIÓN: | [11 empty] | LOCALIZACIÓN: |  |  |  | San Pedro de Uraba (San Juan)
[10 empty] | LIMITES Y HUMEDAD | [5 empty] | PESO UNITARIO | [5 empty] | SPT | [5 empty] | RESISTENCIA
PROF | U.S.C | NF | SÍMBOLO | TIPO DE |  |  | DESCRIPCIÓN |  |  | LL Wn LP | [5 empty] | g (g/cm³) | [6 empty] | (golpes/pie) |  |  |  |  | rpi, su, qu (Ton/m².)
(m) |  |  |  | MUESTRA
[10 empty] | 0 |  | 30 |  | 60 |  | 0 |  | 1 |  | 2 |  | 0 |  | 25 |  | 50 |  | 0 | 5 | 10
Limo con algo de arcilla de color café, claro con oxidaciones y raices.
0.5
1
1
1.5
2
2.5
3
2
3.5
3.80 metros
Arcilla limosa con algo de arena, de color café con vetas grises y oxidaciones de humedad alta.
4 |  |  |  | 3
4.5 | [8 empty] | 4.50 metros
Grava con arena de grano grueso de color gris verduzco.
4
4.80 metros
5
CONVENCIONES
[7 empty] | NQ | Rotación
|  |  | LL - LIMITE LIQUIDO |  |  |  | Nf | Nivel Freático
|  |  | LP - LIMITE PLÁSTICO |  |  |  | Ni | Nivel de Infiltración
|  |  | PESO UNITARIO |  |  |  |  | RPI
|  |  | HUMEDAD NATURAL |  |  |  | · | VELETA de campo |  |  | DISEÑOS Y ESTUDIOS GEOTÉCNICOS
|  |  | Resistencia a la compresión |  |  |  |  | Numero de golpes/pie |  |  |  | PERFIL GEOTÉCNICO
| Tipo de muestra: | [9 empty] | SAN PEDRO DE URABA
| SH: Shelby |  |  |  | SS: Split Spoon |  | B: Bolsa |  | Bloque: |  |  |  | REGISTRO DE EXPLORACIÓN DEL SUBSUELO
[11 empty] | TRINCHERA No. |  |  |  | 2 | 2 | 2 |  | FECHA: |  |  |  | 2012-03-28 |  |  |  | FIGURA:
NF 4.50 m

## Tr3
| TRINCHERA No. |  |  |  | 3 |  |  | DIRECCIÓN: | [10 empty] | LOCALIZACIÓN: |  |  |  | San Pedro de Uraba (San Juan)
[9 empty] | LIMITES Y HUMEDAD | [5 empty] | PESO UNITARIO |  |  |  |  | SPT | [5 empty] | RESISTENCIA
PROF | U.S.C | NF | SÍMBOLO | TIPO DE |  | DESCRIPCIÓN |  |  | LL Wn LP | [5 empty] | g (g/cm³) | [5 empty] | (golpes/pie) |  |  |  |  | rpi, su, qu (Ton/m².)
(m) |  |  |  | MUESTRA
[9 empty] | 0 |  | 30 |  | 60 |  | 0 | 1 |  | 2 |  | 0 |  | 25 |  | 50 |  | 0 | 5 | 10
Limo con algo de arcilla de color café, claro con oxidaciones y raices.
0.5
1
1
1.5
2
2.5
3
2
3.5 | [7 empty] | 3.50 metros
Arcilla limosa de color café claro con vetas grises y oxidaciones.
3
4
4.30 metros
|  |  |  | 4 | Arena con algo de gravas, la rena es de grano medio.
4.5
5
CONVENCIONES
[6 empty] | NQ | Rotación
|  |  | LL - LIMITE LIQUIDO |  |  | Nf | Nivel Freático
|  |  | LP - LIMITE PLÁSTICO |  |  | Ni | Nivel de Infiltración
|  |  | PESO UNITARIO |  |  |  | RPI
|  |  | HUMEDAD NATURAL |  |  | · | VELETA de campo |  |  | DISEÑOS Y ESTUDIOS GEOTÉCNICOS
|  |  | Resistencia a la compresión |  |  |  | Numero de golpes/pie |  |  |  | PERFIL GEOTÉCNICO
| Tipo de muestra: | [8 empty] | SAN PEDRO DE URABA
| SH: Shelby |  |  |  | SS: Split Spoon |  | B: Bolsa | Bloque: |  |  |  | REGISTRO DE EXPLORACIÓN DEL SUBSUELO
[10 empty] | TRINCHERA No. |  |  |  | 3 |  |  | FECHA: |  |  |  | 2012-03-28 |  |  |  | FIGURA:
NF 4.30m

## Tr4
| TRINCHERA No. |  |  |  | 4 |  |  | DIRECCIÓN: | [10 empty] | LOCALIZACIÓN: |  |  |  | San Pedro de Uraba
[9 empty] | LIMITES Y HUMEDAD | [5 empty] | PESO UNITARIO |  |  |  |  | SPT | [5 empty] | RESISTENCIA
PROF | U.S.C | NF | SÍMBOLO | TIPO DE |  | DESCRIPCIÓN |  |  | LL Wn LP | [5 empty] | g (g/cm³) | [5 empty] | (golpes/pie) |  |  |  |  | rpi, su, qu (Ton/m².)
(m) |  |  |  | MUESTRA
[9 empty] | 0 |  | 30 |  | 60 |  | 0 | 1 |  | 2 |  | 0 |  | 25 |  | 50 |  | 0 | 5 | 10
Limo con algo de arena de grano fino de color café claro, con oxidaciones y raíces.
0.5
1
1
1.5
2 |  |  |  | 2
2.5 | [7 empty] | 2.50 metros
Grava con arena de grano grueso de color gris verdoso.
3 |  |  |  | 3
3.10 metros
3.5
4
4.5
5
CONVENCIONES
[6 empty] | NQ | Rotación
|  |  | LL - LIMITE LIQUIDO |  |  | Nf | Nivel Freático
|  |  | LP - LIMITE PLÁSTICO |  |  | Ni | Nivel de Infiltración
|  |  | PESO UNITARIO |  |  |  | RPI
|  |  | HUMEDAD NATURAL |  |  | · | VELETA de campo |  |  | DISEÑOS Y ESTUDIOS GEOTÉCNICOS
|  |  | Resistencia a la compresión |  |  |  | Numero de golpes/pie |  |  |  | PERFIL GEOTÉCNICO
| Tipo de muestra: | [8 empty] | SAN PEDRO DE URABA
| SH: Shelby |  |  |  | SS: Split Spoon |  | B: Bolsa | Bloque: |  |  |  | REGISTRO DE EXPLORACIÓN DEL SUBSUELO
[10 empty] | TRINCHERA No. |  |  |  | 4 |  |  | FECHA: |  |  |  | 2012-03-28 |  |  |  | FIGURA:

## Tr5
| TRINCHERA No. |  |  |  | 5 |  |  | DIRECCIÓN: | [9 empty] | LOCALIZACIÓN: |  |  |  | San Pedro de Uraba (Rio San Juan)
[9 empty] | LIMITES Y HUMEDAD |  |  |  |  | PESO UNITARIO |  |  |  |  | SPT | [5 empty] | RESISTENCIA
PROF | U.S.C | NF | SÍMBOLO | TIPO DE |  | DESCRIPCIÓN |  |  | LL Wn LP |  |  |  |  | g (g/cm³) | [5 empty] | (golpes/pie) |  |  |  |  | rpi, su, qu (Ton/m².)
(m) |  |  |  | MUESTRA
[9 empty] | 0 |  | 30 |  | 60 | 0 | 1 |  | 2 |  | 0 |  | 25 |  | 50 |  | 0 | 5 | 10
Limo gravoso de color café con oxidaciones y manchas grises. El material es muy suelto.
0.5
1
1
1.5
1.60 metros
Grava en matriz arcillosa. El material es de color gris con vetas cafes y oxidaciones.
2
2 | [7 empty] | 2.00 metros
Lente de gravas de distintos tamaños, de color gris café y oxidaciones.
3
2.5
3 | [7 empty] | 3.00 metros
Arcilla limosa de color gris verdoso, con manchas café y oxidaciones.
3.5 |  |  |  | 4 |  |  |  | 3.50 metros
4
4.5
5
CONVENCIONES
[6 empty] | NQ | Rotación
|  |  | LL - LIMITE LIQUIDO |  |  | Nf | Nivel Freático
|  |  | LP - LIMITE PLÁSTICO |  |  | Ni | Nivel de Infiltración
|  |  | PESO UNITARIO |  |  |  | RPI
|  |  | HUMEDAD NATURAL |  |  | · | VELETA de campo |  |  | DISEÑOS Y ESTUDIOS GEOTÉCNICOS
|  |  | Resistencia a la compresión |  |  |  | Numero de golpes/pie |  |  |  | PERFIL GEOTÉCNICO
| Tipo de muestra: | [8 empty] | SAN PEDRO DE URABA
| SH: Shelby |  |  |  | SS: Split Spoon |  | B: Bolsa | Bloque: |  |  |  | REGISTRO DE EXPLORACIÓN DEL SUBSUELO
[10 empty] | TRINCHERA No. |  |  | 5 |  |  | FECHA: |  |  |  | 2012-03-28 |  |  |  | FIGURA:

## Tr6
| TRINCHERA No. |  |  |  | 6 |  |  | DIRECCIÓN: | [10 empty] | LOCALIZACIÓN: |  |  |  | San Pedro de Uraba (Rio San Juan)
[9 empty] | LIMITES Y HUMEDAD | [5 empty] | PESO UNITARIO |  |  |  |  | SPT | [5 empty] | RESISTENCIA
PROF | U.S.C | NF | SÍMBOLO | TIPO DE |  | DESCRIPCIÓN |  |  | LL Wn LP | [5 empty] | g (g/cm³) | [5 empty] | (golpes/pie) |  |  |  |  | rpi, su, qu (Ton/m².)
(m) |  |  |  | MUESTRA
[9 empty] | 0 |  | 30 |  | 60 |  | 0 | 1 |  | 2 |  | 0 |  | 25 |  | 50 |  | 0 | 5 | 10
Limo arenoso de grano fino de color café claro, con oxidaciones y raíces.
0.5
1
1
1.5
2
2.30 metros
Arena de grano fino de color café oscuro. Con oxidaciones manchas grises y raíces.
2.5
2
2.80 metros
Arcilla arenosa de grano fino de color gris verdusco con manchas cafés y oxidaciones. Presencia de raices.
3 |  |  |  | 3
3.30 metros
Grava con arena fina de color gris verduzco. Humedad alta.
3.5
4
4.5
5
CONVENCIONES
[6 empty] | NQ | Rotación
|  |  | LL - LIMITE LIQUIDO |  |  | Nf | Nivel Freático
|  |  | LP - LIMITE PLÁSTICO |  |  | Ni | Nivel de Infiltración
|  |  | PESO UNITARIO |  |  |  | RPI
|  |  | HUMEDAD NATURAL |  |  | · | VELETA de campo |  |  | DISEÑOS Y ESTUDIOS GEOTÉCNICOS
|  |  | Resistencia a la compresión |  |  |  | Numero de golpes/pie |  |  |  | PERFIL GEOTÉCNICO
| Tipo de muestra: | [8 empty] | SAN PEDRO DE URABA
| SH: Shelby |  |  |  | SS: Split Spoon |  | B: Bolsa | Bloque: |  |  |  | REGISTRO DE EXPLORACIÓN DEL SUBSUELO
[10 empty] | TRINCHERA No. |  |  | 5 | 6 |  |  | FECHA: |  |  |  | 2012-03-28 |  |  |  | FIGURA:
NF 3.40m

## Tr7
| TRINCHERA No. |  |  |  | 7 |  |  | DIRECCIÓN: | [10 empty] | LOCALIZACIÓN: |  |  |  | San Pedro de Uraba (Q. el Piru)
[9 empty] | LIMITES Y HUMEDAD | [5 empty] | PESO UNITARIO |  |  |  |  | SPT | [5 empty] | RESISTENCIA
PROF | U.S.C | NF | SÍMBOLO | TIPO DE |  | DESCRIPCIÓN |  |  | LL Wn LP | [5 empty] | g (g/cm³) | [5 empty] | (golpes/pie) |  |  |  |  | rpi, su, qu (Ton/m².)
(m) |  |  |  | MUESTRA
[9 empty] | 0 |  | 30 |  | 60 |  | 0 | 1 |  | 2 |  | 0 |  | 25 |  | 50 |  | 0 | 5 | 10
Limo arenoso de grano fino de color café claro con oxidaciones.
0.5
1
1
1.5
2 | [7 empty] | 2.00 metros
Limo arcilloso con algo de arena de grano fino, de color gris verduzco con vetas cafes y oxidaciones. Presencia de raices y hojas de manglares.
2.5
2
2.80 metros
3
3.5
4
4.5
5
CONVENCIONES
[6 empty] | NQ | Rotación
|  |  | LL - LIMITE LIQUIDO |  |  | Nf | Nivel Freático
|  |  | LP - LIMITE PLÁSTICO |  |  | Ni | Nivel de Infiltración
|  |  | PESO UNITARIO |  |  |  | RPI
|  |  | HUMEDAD NATURAL |  |  | · | VELETA de campo |  |  | DISEÑOS Y ESTUDIOS GEOTÉCNICOS
|  |  | Resistencia a la compresión |  |  |  | Numero de golpes/pie |  |  |  | PERFIL GEOTÉCNICO
| Tipo de muestra: | [8 empty] | SAN PEDRO DE URABA
| SH: Shelby |  |  |  | SS: Split Spoon |  | B: Bolsa | Bloque: |  |  |  | REGISTRO DE EXPLORACIÓN DEL SUBSUELO
[10 empty] | TRINCHERA No. |  |  |  | 7 |  |  | FECHA: |  |  |  | 2012-03-28 |  |  |  | FIGURA:
NF 2.60m

## Tr8
| TRINCHERA No. |  |  |  | 8 |  |  | DIRECCIÓN: | [9 empty] | LOCALIZACIÓN: |  |  |  | San Pedro de Uraba (Q. El Piru)
[9 empty] | LIMITES Y HUMEDAD |  |  |  |  | PESO UNITARIO |  |  |  |  | SPT | [5 empty] | RESISTENCIA
PROF | U.S.C | NF | SÍMBOLO | TIPO DE |  | DESCRIPCIÓN |  |  | LL Wn LP |  |  |  |  | g (g/cm³) | [5 empty] | (golpes/pie) |  |  |  |  | rpi, su, qu (Ton/m².)
(m) |  |  |  | MUESTRA
[9 empty] | 0 |  | 30 |  | 60 | 0 | 1 |  | 2 |  | 0 |  | 25 |  | 50 |  | 0 | 5 | 10
Limo de color café con algo de arena fina con presencia de raices.
0.5
1
1
1.5
1.60 metros
Aluvial con limo y algo de arena fina, de color café con presencia de raices.
2
2
2.40 metros
2.5
3
3.5
4
4.5
5
CONVENCIONES
[6 empty] | NQ | Rotación
|  |  | LL - LIMITE LIQUIDO |  |  | Nf | Nivel Freático
|  |  | LP - LIMITE PLÁSTICO |  |  | Ni | Nivel de Infiltración
|  |  | PESO UNITARIO |  |  |  | RPI
|  |  | HUMEDAD NATURAL |  |  | · | VELETA de campo |  |  | DISEÑOS Y ESTUDIOS GEOTÉCNICOS
|  |  | Resistencia a la compresión |  |  |  | Numero de golpes/pie |  |  |  | PERFIL GEOTÉCNICO
| Tipo de muestra: | [8 empty] | SAN PEDRO DE URABA
| SH: Shelby |  |  |  | SS: Split Spoon |  | B: Bolsa | Bloque: |  |  |  | REGISTRO DE EXPLORACIÓN DEL SUBSUELO
[10 empty] | TRINCHERA No. |  |  | 8 |  |  | FECHA: |  |  |  | 2012-03-28 |  |  |  | FIGURA:

## Tr9
|  | TRINCHERA No. |  |  |  | 9 |  |  | DIRECCIÓN: | [9 empty] | LOCALIZACIÓN: |  |  |  | San Pedro de Uraba (Q. el Piru)
[10 empty] | LIMITES Y HUMEDAD |  |  |  |  | PESO UNITARIO |  |  |  |  | SPT | [5 empty] | RESISTENCIA
| PROF | U.S.C | NF | SÍMBOLO | TIPO DE |  | DESCRIPCIÓN |  |  | LL Wn LP |  |  |  |  | g (g/cm³) | [5 empty] | (golpes/pie) |  |  |  |  | rpi, su, qu (Ton/m².)
| (m) |  |  |  | MUESTRA
[10 empty] | 0 |  | 30 |  | 60 | 0 | 1 |  | 2 |  | 0 |  | 25 |  | 50 |  | 0 | 5 | 10
Limo arenoso de grano fino, de color café.
0.5
1
1
1.5
1.80 metros
Material de rio, gravas arenoso de color café claro.
| 2 |  |  |  | 2
2.10 metros
lç | [5 empty] | Grava arenosa en una matriz arcillosa de color gris verdoso y de humedad alta.
3
2.40 metros
| 2.5 |  |  |  |  | Arcilla limosa de color gris verdosa con vetas cafes y oxidaciones.
| 3 | [7 empty] | 3.00 metros
3.5
4
4.5
5
CONVENCIONES
[7 empty] | NQ | Rotación
|  |  |  | LL - LIMITE LIQUIDO |  |  | Nf | Nivel Freático
|  |  |  | LP - LIMITE PLÁSTICO |  |  | Ni | Nivel de Infiltración
|  |  |  | PESO UNITARIO |  |  |  | RPI
|  |  |  | HUMEDAD NATURAL |  |  | · | VELETA de campo |  |  | DISEÑOS Y ESTUDIOS GEOTÉCNICOS
|  |  |  | Resistencia a la compresión |  |  |  | Numero de golpes/pie |  |  |  | PERFIL GEOTÉCNICO
|  | Tipo de muestra: | [8 empty] | SAN PEDRO DE URABA
|  | SH: Shelby |  |  |  | SS: Split Spoon |  | B: Bolsa | Bloque: |  |  |  | REGISTRO DE EXPLORACIÓN DEL SUBSUELO
[11 empty] | TRINCHERA No. |  |  | 9 |  |  | FECHA: |  |  |  | 2012-03-28 |  |  |  | FIGURA:
NF 2.70m

## Tr10
| TRINCHERA No. |  |  |  | 10 |  |  | DIRECCIÓN: | [10 empty] | LOCALIZACIÓN: |  |  |  | San Pedro de Uraba (Q. el Piru.)
[9 empty] | LIMITES Y HUMEDAD | [5 empty] | PESO UNITARIO |  |  |  |  | SPT | [5 empty] | RESISTENCIA
PROF | U.S.C | NF | SÍMBOLO | TIPO DE |  | DESCRIPCIÓN |  |  | LL Wn LP | [5 empty] | g (g/cm³) | [5 empty] | (golpes/pie) |  |  |  |  | rpi, su, qu (Ton/m².)
(m) |  |  |  | MUESTRA
[9 empty] | 0 |  | 30 |  | 60 |  | 0 | 1 |  | 2 |  | 0 |  | 25 |  | 50 |  | 0 | 5 | 10
limo de color café oscuro con oxidacion y raíces.
0.5
1
1
1.5
2
2.5 | [7 empty] | 2.50 metros
|  |  |  | 2 | Limo con gravas de color café claro con oxidaciones.
3
3.10 metros
Grava arenosa de color café clara y oxidaciones.
3.5 |  |  |  | 3 |  |  |  | 3.50metros
4
4.5
5
CONVENCIONES
[6 empty] | NQ | Rotación
|  |  | LL - LIMITE LIQUIDO |  |  | Nf | Nivel Freático
|  |  | LP - LIMITE PLÁSTICO |  |  | Ni | Nivel de Infiltración
|  |  | PESO UNITARIO |  |  |  | RPI
|  |  | HUMEDAD NATURAL |  |  | · | VELETA de campo |  |  | DISEÑOS Y ESTUDIOS GEOTÉCNICOS
|  |  | Resistencia a la compresión |  |  |  | Numero de golpes/pie |  |  |  | PERFIL GEOTÉCNICO
| Tipo de muestra: | [8 empty] | SAN PEDRO DE URABA
| SH: Shelby |  |  |  | SS: Split Spoon |  | B: Bolsa | Bloque: |  |  |  | REGISTRO DE EXPLORACIÓN DEL SUBSUELO
[10 empty] | TRINCHERA No. |  |  | 5 | 10 |  |  | FECHA: |  |  |  | 2012-03-28 |  |  |  | FIGURA:
NF 3.50 M

## Tr11
| TRINCHERA No. |  |  |  | 11 |  |  | DIRECCIÓN: | [10 empty] | LOCALIZACIÓN: |  |  |  | San Pedro de Uraba (Q. Piru)
[9 empty] | LIMITES Y HUMEDAD | [5 empty] | PESO UNITARIO |  |  |  |  | SPT | [5 empty] | RESISTENCIA
PROF | U.S.C | NF | SÍMBOLO | TIPO DE |  | DESCRIPCIÓN |  |  | LL Wn LP | [5 empty] | g (g/cm³) | [5 empty] | (golpes/pie) |  |  |  |  | rpi, su, qu (Ton/m².)
(m) |  |  |  | MUESTRA
[9 empty] | 0 |  | 30 |  | 60 |  | 0 | 1 |  | 2 |  | 0 |  | 25 |  | 50 |  | 0 | 5 | 10
Limo de color café con raices y oxidaciones .
0.5
1
0.80 metros
Limo arcilloso de color café.
1
2
1.5 | [7 empty] | 1.50 metros
Grava arenosa en una matriz arcillosa de color gris verdoso y vetas cafes. Presenta oxidaciones y humedad alta.
3
2 | [7 empty] | 2.00 metros
2.5
3
3.5
4
4.5
5
CONVENCIONES
[6 empty] | NQ | Rotación
|  |  | LL - LIMITE LIQUIDO |  |  | Nf | Nivel Freático
|  |  | LP - LIMITE PLÁSTICO |  |  | Ni | Nivel de Infiltración
|  |  | PESO UNITARIO |  |  |  | RPI
|  |  | HUMEDAD NATURAL |  |  | · | VELETA de campo |  |  | DISEÑOS Y ESTUDIOS GEOTÉCNICOS
|  |  | Resistencia a la compresión |  |  |  | Numero de golpes/pie |  |  |  | PERFIL GEOTÉCNICO
| Tipo de muestra: | [8 empty] | SAN PEDRO DE URABA
| SH: Shelby |  |  |  | SS: Split Spoon |  | B: Bolsa | Bloque: |  |  |  | REGISTRO DE EXPLORACIÓN DEL SUBSUELO
[10 empty] | TRINCHERA No. |  |  |  | 11 |  |  | FECHA: |  |  |  | 2012-03-28 |  |  |  | FIGURA:

## Tr12
| TRINCHERA No. |  |  |  | 12 |  |  | DIRECCIÓN: | [10 empty] | LOCALIZACIÓN: |  |  |  | San Pedro de Uraba (Q. el Piru)
[9 empty] | LIMITES Y HUMEDAD | [5 empty] | PESO UNITARIO |  |  |  |  | SPT | [5 empty] | RESISTENCIA
PROF | U.S.C | NF | SÍMBOLO | TIPO DE |  | DESCRIPCIÓN |  |  | LL Wn LP | [5 empty] | g (g/cm³) | [5 empty] | (golpes/pie) |  |  |  |  | rpi, su, qu (Ton/m².)
(m) |  |  |  | MUESTRA
[9 empty] | 0 |  | 30 |  | 60 |  | 0 | 1 |  | 2 |  | 0 |  | 25 |  | 50 |  | 0 | 5 | 10
Limo arenoso de color café con oxidaciones. Suelto y heterogéneo
0.5
1 | [7 empty] | 1.00 metros
Arena limosa muy suelta de color café claro con material de rio.
1.40 metros
1.5
Material de rio de arena con gravas de color café claro y raíces.
2
2.10 metros
Material de
2.30 metros
2.5
3
3.5
4
4.5
5
CONVENCIONES
[6 empty] | NQ | Rotación
|  |  | LL - LIMITE LIQUIDO |  |  | Nf | Nivel Freático
|  |  | LP - LIMITE PLÁSTICO |  |  | Ni | Nivel de Infiltración
|  |  | PESO UNITARIO |  |  |  | RPI
|  |  | HUMEDAD NATURAL |  |  | · | VELETA de campo |  |  | DISEÑOS Y ESTUDIOS GEOTÉCNICOS
|  |  | Resistencia a la compresión |  |  |  | Numero de golpes/pie |  |  |  | PERFIL GEOTÉCNICO
| Tipo de muestra: | [8 empty] | SAN PEDRO DE URABA
| SH: Shelby |  |  |  | SS: Split Spoon |  | B: Bolsa | Bloque: |  |  |  | REGISTRO DE EXPLORACIÓN DEL SUBSUELO
[10 empty] | TRINCHERA No. |  |  |  | 12 |  |  | FECHA: |  |  |  | 2012-03-28 |  |  |  | FIGURA:
NF 2.20 m

## Tr13
| TRINCHERA No. |  |  |  | 13 |  |  | DIRECCIÓN: | [10 empty] | LOCALIZACIÓN: |  |  |  | San Pedro de Uraba (Q. Piru)
[9 empty] | LIMITES Y HUMEDAD | [5 empty] | PESO UNITARIO |  |  |  |  | SPT | [5 empty] | RESISTENCIA
PROF | U.S.C | NF | SÍMBOLO | TIPO DE |  | DESCRIPCIÓN |  |  | LL Wn LP | [5 empty] | g (g/cm³) | [5 empty] | (golpes/pie) |  |  |  |  | rpi, su, qu (Ton/m².)
(m) |  |  |  | MUESTRA
[9 empty] | 0 |  | 30 |  | 60 |  | 0 | 1 |  | 2 |  | 0 |  | 25 |  | 50 |  | 0 | 5 | 10
Limo de color habano con oxidaciones, raìces y pedazos de bolsa. El material es hetereogèneo.
0.5
1
1.5
1.70 metros
Material de rio gravas arenosas de color café, con oxidaciones y vetas grises.
2
2.20 metros
Gravas arenoso en una matriz arcilloso, de color gris verdoso . Humedad alta . 2.40 metros
2.5
3
3.5
4
4.5
5
CONVENCIONES
[6 empty] | NQ | Rotación
|  |  | LL - LIMITE LIQUIDO |  |  | Nf | Nivel Freático
|  |  | LP - LIMITE PLÁSTICO |  |  | Ni | Nivel de Infiltración
|  |  | PESO UNITARIO |  |  |  | RPI
|  |  | HUMEDAD NATURAL |  |  | · | VELETA de campo |  |  | DISEÑOS Y ESTUDIOS GEOTÉCNICOS
|  |  | Resistencia a la compresión |  |  |  | Numero de golpes/pie |  |  |  | PERFIL GEOTÉCNICO
| Tipo de muestra: | [8 empty] | SAN PEDRO DE URABA
| SH: Shelby |  |  |  | SS: Split Spoon |  | B: Bolsa | Bloque: |  |  |  | REGISTRO DE EXPLORACIÓN DEL SUBSUELO
[10 empty] | TRINCHERA No. |  |  |  | 13 |  |  | FECHA: |  |  |  | 2012-03-28 |  |  |  | FIGURA:
NF 240m

## Tr14
| TRINCHERA No. |  |  |  |  | 14 |  |  | DIRECCIÓN: | [10 empty] | LOCALIZACIÓN: |  |  |  | San Pedro de Uraba (Q. piru)
[10 empty] | LIMITES Y HUMEDAD | [5 empty] | PESO UNITARIO |  |  |  |  | SPT | [5 empty] | RESISTENCIA
PROF | U.S.C | NF | SÍMBOLO | TIPO DE |  |  | DESCRIPCIÓN |  |  | LL Wn LP | [5 empty] | g (g/cm³) | [5 empty] | (golpes/pie) |  |  |  |  | rpi, su, qu (Ton/m².)
(m) |  |  |  | MUESTRA
[10 empty] | 0 |  | 30 |  | 60 |  | 0 | 1 |  | 2 |  | 0 |  | 25 |  | 50 |  | 0 | 5 | 10
[5 empty] | Capa de pasto 0.12 metros | Limo de color café oscuro con oxidaciones con muchas raices.
0.5
1
1.5
1
2
2.5 |  |  |  | 2
3
3.5
3
4
4.5
5
5.5 | [8 empty] | 5.50 metros
Limo arenoso de grano fino de color café claro con oxidaciones y raíces.
4
6
6.5
6.80 metros
Arena en una matriz arcillosa de color habano con vetas gris verdosa y oxidaciones.
7 |  |  |  | 5
7.10 metros
7.5
8
8.5
CONVENCIONES
[7 empty] | NQ | Rotación
|  |  | LL - LIMITE LIQUIDO |  |  |  | Nf | Nivel Freático
|  |  | LP - LIMITE PLÁSTICO |  |  |  | Ni | Nivel de Infiltración
|  |  | PESO UNITARIO |  |  |  |  | RPI
|  |  | HUMEDAD NATURAL |  |  |  | · | VELETA de campo |  |  | DISEÑOS Y ESTUDIOS GEOTÉCNICOS
|  |  | Resistencia a la compresión |  |  |  |  | Numero de golpes/pie |  |  | PERFIL GEOTÉCNICO
| Tipo de muestra: | [9 empty] | SAN PEDRO DE URABA
| SH: Shelby |  |  |  |  | SS: Split Spoon |  | B: Bolsa | Bloque: |  |  |  | REGISTRO DE EXPLORACIÓN DEL SUBSUELO
[11 empty] | TRINCHERA No. |  |  |  | 14 |  |  | FECHA: |  |  |  | 2011-11-12 |  |  |  | FIGURA: